## ML描述符
原表行号 | 序号 | 体系 | X | Wrec(J/cm3) | Eb(kV/cm) | W/E | 效率η（%） | 计算状态 | 计算说明 | A位原始总量 | B位原始总量 | A位平均Shannon半径(Å) | B位平均Shannon半径(Å) | A/B平均半径比 | A-B平均半径差(Å) | 容忍因子 t | 八面体因子 μ | A位半径方差(Å^2) | B位半径方差(Å^2) | A位半径失配 δr | B位半径失配 δr | A位构型熵 ΔS_A (J/mol·K) | B位构型熵 ΔS_B (J/mol·K) | 总构型熵 ΔS_total (J/mol·K) | A位平均Pauling电负性 | B位平均Pauling电负性 | Δχ(A-O) | Δχ(B-O) | Δχ(A-B) | A位平均名义价态 | B位平均名义价态 | A位价态失配 σV_A | B位价态失配 σV_B | 总价态失配 σV_total | A位平均相对原子质量 | B位平均相对原子质量 | A位平均极化率(bohr^3) | B位平均极化率(bohr^3) | A位平均第一电离能(eV) | B位平均第一电离能(eV) | A位分数_Ag | A位分数_Ba | A位分数_Bi | A位分数_Ca | A位分数_Ho | A位分数_K | A位分数_La | A位分数_Li | A位分数_Na | A位分数_Nd | A位分数_Sm | A位分数_Sr | B位分数_Al | B位分数_Fe | B位分数_Hf | B位分数_Mg | B位分数_Nb | B位分数_Sc | B位分数_Sn | B位分数_Ta | B位分数_Ti | B位分数_W | B位分数_Y | B位分数_Zn | B位分数_Zr
61 | 1 | 0.95(0.7Bi0.5Na0.5TiO3-0.3K0.5Na0.5NbO3)-0.05Sr0.7Bi0.2Ca0.1TiO3 | 0.05 | 1.94 | 140 | 0.01385714 | 75.24 | OK |  | 1 | 1 | 1.351775 | 0.614975 | 2.198097 | 0.7368 | 0.9656689 | 0.4392679 | 0.0241221 | 0.000249624375 | 0.1148955 | 0.0256913 | 9.495674 | 4.968838 | 14.46451 | 1.2476 | 1.5571 | 2.1924 | 1.8829 | 0.3095 | 1.725 | 4.285 | 0.9404121 | 0.4514144 | 0.7376144 | 91.33453 | 60.70322045 | 142.71075 | 99.43 | 5.784782 | 6.80837805 | 0 | 0 | 0.3425 | 0.005 | 0 | 0.1425 | 0 | 0 | 0.475 | 0 | 0 | 0.035 | 0 | 0 | 0 | 0 | 0.285 | 0 | 0 | 0 | 0.715 | 0 | 0 | 0 | 0
62 | 2 | 0.948(0.7Bi0.5Na0.5TiO3-0.3K0.5Na0.5NbO3)-0.052Sr0.7Bi0.2Ca0.1TiO3 | 0.052 | 2.125 | 143 | 0.01486014 | 75.35 | OK |  | 1 | 1 | 1.351826 | 0.614954 | 2.198255 | 0.736872 | 0.9656969 | 0.4392529 | 0.02409673 | 0.000249307884 | 0.1148308 | 0.02567588 | 9.52951 | 4.964242 | 14.49375 | 1.247384 | 1.557064 | 2.192616 | 1.882936 | 0.30968 | 1.726 | 4.2844 | 0.9398532 | 0.4511282 | 0.7371705 | 91.3678 | 60.6762 | 142.75498 | 99.4312 | 5.78535 | 6.808419612 | 0 | 0 | 0.3422 | 0.0052 | 0 | 0.1422 | 0 | 0 | 0.474 | 0 | 0 | 0.0364 | 0 | 0 | 0 | 0 | 0.2844 | 0 | 0 | 0 | 0.7156 | 0 | 0 | 0 | 0
63 | 3 | 0.946(0.7Bi0.5Na0.5TiO3-0.3K0.5Na0.5NbO3)-0.054Sr0.7Bi0.2Ca0.1TiO3 | 0.054 | 2.183 | 147 | 0.01485034 | 77.1 | OK |  | 1 | 1 | 1.351877 | 0.614933 | 2.198413 | 0.736944 | 0.9657249 | 0.4392379 | 0.02407135 | 0.000248990511 | 0.1147659 | 0.02566041 | 9.56281 | 4.959631 | 14.52244 | 1.247168 | 1.557028 | 2.192832 | 1.882972 | 0.30986 | 1.727 | 4.2838 | 0.9392928 | 0.4508409 | 0.7367254 | 91.40107 | 60.64917 | 142.79921 | 99.4324 | 5.785919 | 6.808461174 | 0 | 0 | 0.3419 | 0.0054 | 0 | 0.1419 | 0 | 0 | 0.473 | 0 | 0 | 0.0378 | 0 | 0 | 0 | 0 | 0.2838 | 0 | 0 | 0 | 0.7162 | 0 | 0 | 0 | 0
64 | 4 | 0.944(0.7Bi0.5Na0.5TiO3-0.3K0.5Na0.5NbO3)-0.056Sr0.7Bi0.2Ca0.1TiO3 | 0.056 | 2.197 | 150 | 0.01464667 | 75.2 | OK |  | 1 | 1 | 1.351928 | 0.614912 | 2.198572 | 0.737016 | 0.9657528 | 0.4392229 | 0.02404596 | 0.000248672256 | 0.1147011 | 0.02564488 | 9.595591 | 4.955006 | 14.5506 | 1.246952 | 1.556992 | 2.193048 | 1.883008 | 0.31004 | 1.728 | 4.2832 | 0.9387311 | 0.4505527 | 0.7362791 | 91.43434 | 60.62215 | 142.84344 | 99.4336 | 5.786487 | 6.808502736 | 0 | 0 | 0.3416 | 0.0056 | 0 | 0.1416 | 0 | 0 | 0.472 | 0 | 0 | 0.0392 | 0 | 0 | 0 | 0 | 0.2832 | 0 | 0 | 0 | 0.7168 | 0 | 0 | 0 | 0
65 | 5 | 0.942(0.7Bi0.5Na0.5TiO3-0.3K0.5Na0.5NbO3)-0.058Sr0.7Bi0.2Ca0.1TiO3 | 0.058 | 2.201 | 153 | 0.01438562 | 75.6 | OK |  | 1 | 1 | 1.351979 | 0.614891 | 2.19873 | 0.737088 | 0.9657808 | 0.4392079 | 0.02402057 | 0.000248353119 | 0.1146362 | 0.0256293 | 9.627872 | 4.950366 | 14.57824 | 1.246736 | 1.556956 | 2.193264 | 1.883044 | 0.31022 | 1.729 | 4.2826 | 0.9381679 | 0.4502635 | 0.7358316 | 91.46761 | 60.59513 | 142.88767 | 99.4348 | 5.787056 | 6.808544298 | 0 | 0 | 0.3413 | 0.0058 | 0 | 0.1413 | 0 | 0 | 0.471 | 0 | 0 | 0.0406 | 0 | 0 | 0 | 0 | 0.2826 | 0 | 0 | 0 | 0.7174 | 0 | 0 | 0 | 0
66 | 6 | 0.94(0.7Bi0.5Na0.5TiO3-0.3K0.5Na0.5NbO3)-0.06Sr0.7Bi0.2Ca0.1TiO3 | 0.06 | 2.413 | 156 | 0.01546795 | 74.8 | OK |  | 1 | 1 | 1.35203 | 0.61487 | 2.198888 | 0.73716 | 0.9658087 | 0.4391929 | 0.0239951791 | 0.0002480331 | 0.1145713 | 0.02561365 | 9.659669 | 4.945711 | 14.60538 | 1.24652 | 1.55692 | 2.19348 | 1.88308 | 0.3104 | 1.73 | 4.282 | 0.9376033 | 0.4499733 | 0.7353829 | 91.50088 | 60.56810234 | 142.9319 | 99.436 | 5.787624 | 6.80858586 | 0 | 0 | 0.341 | 0.006 | 0 | 0.141 | 0 | 0 | 0.47 | 0 | 0 | 0.042 | 0 | 0 | 0 | 0 | 0.282 | 0 | 0 | 0 | 0.718 | 0 | 0 | 0 | 0
67 | 7 | 0.938(0.7Bi0.5Na0.5TiO3-0.3K0.5Na0.5NbO3)-0.062Sr0.7Bi0.2Ca0.1TiO3 | 0.062 | 2.308 | 159 | 0.01451572 | 76.3 | OK |  | 1 | 1 | 1.352081 | 0.614849 | 2.199046 | 0.737232 | 0.9658367 | 0.4391779 | 0.02396978 | 0.000247712199 | 0.1145063 | 0.02559795 | 9.690998 | 4.941042 | 14.63204 | 1.246304 | 1.556884 | 2.193696 | 1.883116 | 0.31058 | 1.731 | 4.2814 | 0.9370374 | 0.4496822 | 0.734933 | 91.53415 | 60.54108 | 142.97613 | 99.4372 | 5.788193 | 6.808627422 | 0 | 0 | 0.3407 | 0.0062 | 0 | 0.1407 | 0 | 0 | 0.469 | 0 | 0 | 0.0434 | 0 | 0 | 0 | 0 | 0.2814 | 0 | 0 | 0 | 0.7186 | 0 | 0 | 0 | 0
68 | 8 | 0.936(0.7Bi0.5Na0.5TiO3-0.3K0.5Na0.5NbO3)-0.064Sr0.7Bi0.2Ca0.1TiO3 | 0.064 | 2.408 | 162 | 0.0148642 | 75.2 | OK |  | 1 | 1 | 1.352132 | 0.614828 | 2.199204 | 0.737304 | 0.9658647 | 0.4391629 | 0.02394437 | 0.000247390416 | 0.1144413 | 0.02558219 | 9.721872 | 4.936357 | 14.65823 | 1.246088 | 1.556848 | 2.193912 | 1.883152 | 0.31076 | 1.732 | 4.2808 | 0.93647 | 0.44939 | 0.7344819 | 91.56742 | 60.51406 | 143.02036 | 99.4384 | 5.788761 | 6.808668984 | 0 | 0 | 0.3404 | 0.0064 | 0 | 0.1404 | 0 | 0 | 0.468 | 0 | 0 | 0.0448 | 0 | 0 | 0 | 0 | 0.2808 | 0 | 0 | 0 | 0.7192 | 0 | 0 | 0 | 0
69 | 9 | 0.934(0.7Bi0.5Na0.5TiO3-0.3K0.5Na0.5NbO3)-0.066Sr0.7Bi0.2Ca0.1TiO3 | 0.066 | 2.494 | 165 | 0.01511515 | 75.4 | OK |  | 1 | 1 | 1.352183 | 0.614807 | 2.199362 | 0.737376 | 0.9658926 | 0.4391479 | 0.02391896 | 0.000247067751 | 0.1143762 | 0.02556638 | 9.752305 | 4.931658 | 14.68396 | 1.245872 | 1.556812 | 2.194128 | 1.883188 | 0.31094 | 1.733 | 4.2802 | 0.9359012 | 0.4490968 | 0.7340296 | 91.60069 | 60.48703 | 143.06459 | 99.4396 | 5.78933 | 6.808710546 | 0 | 0 | 0.3401 | 0.0066 | 0 | 0.1401 | 0 | 0 | 0.467 | 0 | 0 | 0.0462 | 0 | 0 | 0 | 0 | 0.2802 | 0 | 0 | 0 | 0.7198 | 0 | 0 | 0 | 0
70 | 10 | 0.932(0.7Bi0.5Na0.5TiO3-0.3K0.5Na0.5NbO3)-0.068Sr0.7Bi0.2Ca0.1TiO3 | 0.068 | 2.393 | 167 | 0.01432934 | 75.86 | OK |  | 1 | 1 | 1.352234 | 0.614786 | 2.19952 | 0.737448 | 0.9659206 | 0.4391329 | 0.02389355 | 0.000246744204 | 0.1143111 | 0.02555051 | 9.782309 | 4.926944 | 14.70925 | 1.245656 | 1.556776 | 2.194344 | 1.883224 | 0.31112 | 1.734 | 4.2796 | 0.935331 | 0.4488027 | 0.7335761 | 91.63396 | 60.46001 | 143.10882 | 99.4408 | 5.789898 | 6.808752108 | 0 | 0 | 0.3398 | 0.0068 | 0 | 0.1398 | 0 | 0 | 0.466 | 0 | 0 | 0.0476 | 0 | 0 | 0 | 0 | 0.2796 | 0 | 0 | 0 | 0.7204 | 0 | 0 | 0 | 0
71 | 11 | 0.93(0.7Bi0.5Na0.5TiO3-0.3K0.5Na0.5NbO3)-0.07Sr0.7Bi0.2Ca0.1TiO3 | 0.07 | 2.522 | 170 | 0.01483529 | 78 | OK |  | 1 | 1 | 1.352285 | 0.614765 | 2.199678 | 0.73752 | 0.9659486 | 0.4391179 | 0.02386813 | 0.000246419775 | 0.114246 | 0.02553458 | 9.811897 | 4.922215 | 14.73411 | 1.24544 | 1.55674 | 2.19456 | 1.88326 | 0.3113 | 1.735 | 4.279 | 0.9347593 | 0.4485075 | 0.7331214 | 91.66723 | 60.43298423 | 143.15305 | 99.442 | 5.790467 | 6.80879367 | 0 | 0 | 0.3395 | 0.007 | 0 | 0.1395 | 0 | 0 | 0.465 | 0 | 0 | 0.049 | 0 | 0 | 0 | 0 | 0.279 | 0 | 0 | 0 | 0.721 | 0 | 0 | 0 | 0
72 | 12 | 0.928(0.7Bi0.5Na0.5TiO3-0.3K0.5Na0.5NbO3)-0.072Sr0.7Bi0.2Ca0.1TiO3 | 0.072 | 2.491 | 173 | 0.01439884 | 76.3 | OK |  | 1 | 1 | 1.352336 | 0.614744 | 2.199836 | 0.737592 | 0.9659765 | 0.4391029 | 0.0238427 | 0.000246094464 | 0.1141808 | 0.02551859 | 9.841079 | 4.917471 | 14.75855 | 1.245224 | 1.556704 | 2.194776 | 1.883296 | 0.31148 | 1.736 | 4.2784 | 0.9341863 | 0.4482114 | 0.7326655 | 91.7005 | 60.40596 | 143.19728 | 99.4432 | 5.791035 | 6.808835232 | 0 | 0 | 0.3392 | 0.0072 | 0 | 0.1392 | 0 | 0 | 0.464 | 0 | 0 | 0.0504 | 0 | 0 | 0 | 0 | 0.2784 | 0 | 0 | 0 | 0.7216 | 0 | 0 | 0 | 0
73 | 13 | 0.926(0.7Bi0.5Na0.5TiO3-0.3K0.5Na0.5NbO3)-0.074Sr0.7Bi0.2Ca0.1TiO3 | 0.074 | 2.486 | 175 | 0.01420571 | 76.54 | OK |  | 1 | 1 | 1.352387 | 0.614723 | 2.199994 | 0.737664 | 0.9660045 | 0.4390879 | 0.02381727 | 0.000245768271 | 0.1141156 | 0.02550254 | 9.869866 | 4.912712 | 14.78258 | 1.245008 | 1.556668 | 2.194992 | 1.883332 | 0.31166 | 1.737 | 4.2778 | 0.9336118 | 0.4479142 | 0.7322084 | 91.73377 | 60.37894 | 143.24151 | 99.4444 | 5.791604 | 6.808876794 | 0 | 0 | 0.3389 | 0.0074 | 0 | 0.1389 | 0 | 0 | 0.463 | 0 | 0 | 0.0518 | 0 | 0 | 0 | 0 | 0.2778 | 0 | 0 | 0 | 0.7222 | 0 | 0 | 0 | 0
74 | 14 | 0.924(0.7Bi0.5Na0.5TiO3-0.3K0.5Na0.5NbO3)-0.076Sr0.7Bi0.2Ca0.1TiO3 | 0.076 | 2.54 | 178 | 0.01426966 | 76.21 | OK |  | 1 | 1 | 1.352438 | 0.614702 | 2.200152 | 0.737736 | 0.9660325 | 0.4390729 | 0.02379184 | 0.000245441196 | 0.1140503 | 0.02548644 | 9.898267 | 4.907939 | 14.80621 | 1.244792 | 1.556632 | 2.195208 | 1.883368 | 0.31184 | 1.738 | 4.2772 | 0.9330359 | 0.4476161 | 0.73175 | 91.76704 | 60.35191 | 143.28574 | 99.4456 | 5.792172 | 6.808918356 | 0 | 0 | 0.3386 | 0.0076 | 0 | 0.1386 | 0 | 0 | 0.462 | 0 | 0 | 0.0532 | 0 | 0 | 0 | 0 | 0.2772 | 0 | 0 | 0 | 0.7228 | 0 | 0 | 0 | 0
75 | 15 | 0.922(0.7Bi0.5Na0.5TiO3-0.3K0.5Na0.5NbO3)-0.078Sr0.7Bi0.2Ca0.1TiO3 | 0.078 | 2.814 | 180 | 0.01563333 | 76.65 | OK |  | 1 | 1 | 1.352489 | 0.614681 | 2.20031 | 0.737808 | 0.9660605 | 0.4390579 | 0.02376639 | 0.000245113239 | 0.1139851 | 0.02547027 | 9.926293 | 4.90315 | 14.82944 | 1.244576 | 1.556596 | 2.195424 | 1.883404 | 0.31202 | 1.739 | 4.2766 | 0.9324586 | 0.4473169 | 0.7312904 | 91.80031 | 60.32489 | 143.32997 | 99.4468 | 5.792741 | 6.808959918 | 0 | 0 | 0.3383 | 0.0078 | 0 | 0.1383 | 0 | 0 | 0.461 | 0 | 0 | 0.0546 | 0 | 0 | 0 | 0 | 0.2766 | 0 | 0 | 0 | 0.7234 | 0 | 0 | 0 | 0
76 | 16 | 0.92(0.7Bi0.5Na0.5TiO3-0.3K0.5Na0.5NbO3)-0.08Sr0.7Bi0.2Ca0.1TiO3 | 0.08 | 2.797 | 182 | 0.01536813 | 77 | OK |  | 1 | 1 | 1.35254 | 0.61466 | 2.200469 | 0.73788 | 0.9660884 | 0.4390429 | 0.0237409484 | 0.0002447844 | 0.1139197 | 0.02545405 | 9.953953 | 4.898347 | 14.8523 | 1.24436 | 1.55656 | 2.19564 | 1.88344 | 0.3122 | 1.74 | 4.276 | 0.9318798 | 0.4470168 | 0.7308297 | 91.83358 | 60.29786612 | 143.3742 | 99.448 | 5.793309 | 6.80900148 | 0 | 0 | 0.338 | 0.008 | 0 | 0.138 | 0 | 0 | 0.46 | 0 | 0 | 0.056 | 0 | 0 | 0 | 0 | 0.276 | 0 | 0 | 0 | 0.724 | 0 | 0 | 0 | 0
77 | 17 | 0.918(0.7Bi0.5Na0.5TiO3-0.3K0.5Na0.5NbO3)-0.082Sr0.7Bi0.2Ca0.1TiO3 | 0.082 | 2.925 | 184 | 0.01589674 | 76.52 | OK |  | 1 | 1 | 1.352591 | 0.614639 | 2.200627 | 0.737952 | 0.9661164 | 0.4390279 | 0.0237155 | 0.000244454679 | 0.1138543 | 0.02543777 | 9.981254 | 4.893528 | 14.87478 | 1.244144 | 1.556524 | 2.195856 | 1.883476 | 0.31238 | 1.741 | 4.2754 | 0.9312996 | 0.4467156 | 0.7303677 | 91.86685 | 60.27084 | 143.41843 | 99.4492 | 5.793878 | 6.809043042 | 0 | 0 | 0.3377 | 0.0082 | 0 | 0.1377 | 0 | 0 | 0.459 | 0 | 0 | 0.0574 | 0 | 0 | 0 | 0 | 0.2754 | 0 | 0 | 0 | 0.7246 | 0 | 0 | 0 | 0
78 | 18 | 0.916(0.7Bi0.5Na0.5TiO3-0.3K0.5Na0.5NbO3)-0.084Sr0.7Bi0.2Ca0.1TiO3 | 0.084 | 3.013 | 186 | 0.01619892 | 76.41 | OK |  | 1 | 1 | 1.352642 | 0.614618 | 2.200785 | 0.738024 | 0.9661444 | 0.4390129 | 0.02369004 | 0.000244124076 | 0.1137889 | 0.02542143 | 10.0082 | 4.888694 | 14.8969 | 1.243928 | 1.556488 | 2.196072 | 1.883512 | 0.31256 | 1.742 | 4.2748 | 0.930718 | 0.4464134 | 0.7299044 | 91.90012 | 60.24382 | 143.46266 | 99.4504 | 5.794446 | 6.809084604 | 0 | 0 | 0.3374 | 0.0084 | 0 | 0.1374 | 0 | 0 | 0.458 | 0 | 0 | 0.0588 | 0 | 0 | 0 | 0 | 0.2748 | 0 | 0 | 0 | 0.7252 | 0 | 0 | 0 | 0
79 | 19 | 0.914(0.7Bi0.5Na0.5TiO3-0.3K0.5Na0.5NbO3)-0.086Sr0.7Bi0.2Ca0.1TiO3 | 0.086 | 3.067 | 188 | 0.01631383 | 76.87 | OK |  | 1 | 1 | 1.352693 | 0.614597 | 2.200943 | 0.738096 | 0.9661723 | 0.4389979 | 0.02366458 | 0.000243792591 | 0.1137235 | 0.02540504 | 10.03481 | 4.883846 | 14.91866 | 1.243712 | 1.556452 | 2.196288 | 1.883548 | 0.31274 | 1.743 | 4.2742 | 0.9301349 | 0.4461103 | 0.72944 | 91.93339 | 60.2168 | 143.50689 | 99.4516 | 5.795015 | 6.809126166 | 0 | 0 | 0.3371 | 0.0086 | 0 | 0.1371 | 0 | 0 | 0.457 | 0 | 0 | 0.0602 | 0 | 0 | 0 | 0 | 0.2742 | 0 | 0 | 0 | 0.7258 | 0 | 0 | 0 | 0
80 | 20 | 0.912(0.7Bi0.5Na0.5TiO3-0.3K0.5Na0.5NbO3)-0.088Sr0.7Bi0.2Ca0.1TiO3 | 0.088 | 3.12 | 190 | 0.01642105 | 79 | OK |  | 1 | 1 | 1.352744 | 0.614576 | 2.201101 | 0.738168 | 0.9662003 | 0.4389829 | 0.02363911 | 0.000243460224 | 0.113658 | 0.02538858 | 10.06109 | 4.878982 | 14.94007 | 1.243496 | 1.556416 | 2.196504 | 1.883584 | 0.31292 | 1.744 | 4.2736 | 0.9295504 | 0.4458061 | 0.7289743 | 91.96666 | 60.18977 | 143.55112 | 99.4528 | 5.795583 | 6.809167728 | 0 | 0 | 0.3368 | 0.0088 | 0 | 0.1368 | 0 | 0 | 0.456 | 0 | 0 | 0.0616 | 0 | 0 | 0 | 0 | 0.2736 | 0 | 0 | 0 | 0.7264 | 0 | 0 | 0 | 0
81 | 21 | 0.91(0.7Bi0.5Na0.5TiO3-0.3K0.5Na0.5NbO3)-0.09Sr0.7Bi0.2Ca0.1TiO3 | 0.09 | 2.989 | 192 | 0.01556771 | 76.32 | OK |  | 1 | 1 | 1.352795 | 0.614555 | 2.201259 | 0.73824 | 0.9662283 | 0.4389679 | 0.02361364 | 0.000243126975 | 0.1135924 | 0.02537207 | 10.08703 | 4.874104 | 14.96113 | 1.24328 | 1.55638 | 2.19672 | 1.88362 | 0.3131 | 1.745 | 4.273 | 0.9289645 | 0.4455008 | 0.7285074 | 91.99993 | 60.16274801 | 143.59535 | 99.454 | 5.796152 | 6.80920929 | 0 | 0 | 0.3365 | 0.009 | 0 | 0.1365 | 0 | 0 | 0.455 | 0 | 0 | 0.063 | 0 | 0 | 0 | 0 | 0.273 | 0 | 0 | 0 | 0.727 | 0 | 0 | 0 | 0
82 | 22 | 0.908(0.7Bi0.5Na0.5TiO3-0.3K0.5Na0.5NbO3)-0.092Sr0.7Bi0.2Ca0.1TiO3 | 0.092 | 3.347 | 194 | 0.01725258 | 76.23 | OK |  | 1 | 1 | 1.352846 | 0.614534 | 2.201418 | 0.738312 | 0.9662563 | 0.4389529 | 0.02358816 | 0.000242792844 | 0.1135269 | 0.02535549 | 10.11265 | 4.86921 | 14.98186 | 1.243064 | 1.556344 | 2.196936 | 1.883656 | 0.31328 | 1.746 | 4.2724 | 0.9283771 | 0.4451946 | 0.7280392 | 92.0332 | 60.13572 | 143.63958 | 99.4552 | 5.79672 | 6.809250852 | 0 | 0 | 0.3362 | 0.0092 | 0 | 0.1362 | 0 | 0 | 0.454 | 0 | 0 | 0.0644 | 0 | 0 | 0 | 0 | 0.2724 | 0 | 0 | 0 | 0.7276 | 0 | 0 | 0 | 0
83 | 23 | 0.906(0.7Bi0.5Na0.5TiO3-0.3K0.5Na0.5NbO3)-0.094Sr0.7Bi0.2Ca0.1TiO3 | 0.094 | 3.513 | 196 | 0.01792347 | 76.52 | OK |  | 1 | 1 | 1.352897 | 0.614513 | 2.201576 | 0.738384 | 0.9662842 | 0.4389379 | 0.02356268 | 0.000242457831 | 0.1134613 | 0.02533886 | 10.13796 | 4.864301 | 15.00226 | 1.242848 | 1.556308 | 2.197152 | 1.883692 | 0.31346 | 1.747 | 4.2718 | 0.9277882 | 0.4448874 | 0.7275698 | 92.06647 | 60.1087 | 143.68381 | 99.4564 | 5.797289 | 6.809292414 | 0 | 0 | 0.3359 | 0.0094 | 0 | 0.1359 | 0 | 0 | 0.453 | 0 | 0 | 0.0658 | 0 | 0 | 0 | 0 | 0.2718 | 0 | 0 | 0 | 0.7282 | 0 | 0 | 0 | 0
84 | 24 | 0.904(0.7Bi0.5Na0.5TiO3-0.3K0.5Na0.5NbO3)-0.096Sr0.7Bi0.2Ca0.1TiO3 | 0.096 | 3.666 | 197 | 0.01860914 | 76.53 | OK |  | 1 | 1 | 1.352948 | 0.614492 | 2.201734 | 0.738456 | 0.9663122 | 0.4389229 | 0.02353719 | 0.000242121936 | 0.1133956 | 0.02532217 | 10.16296 | 4.859377 | 15.02234 | 1.242632 | 1.556272 | 2.197368 | 1.883728 | 0.31364 | 1.748 | 4.2712 | 0.9271979 | 0.4445791 | 0.7270992 | 92.09974 | 60.08168 | 143.72804 | 99.4576 | 5.797857 | 6.809333976 | 0 | 0 | 0.3356 | 0.0096 | 0 | 0.1356 | 0 | 0 | 0.452 | 0 | 0 | 0.0672 | 0 | 0 | 0 | 0 | 0.2712 | 0 | 0 | 0 | 0.7288 | 0 | 0 | 0 | 0
85 | 25 | 0.902(0.7Bi0.5Na0.5TiO3-0.3K0.5Na0.5NbO3)-0.098Sr0.7Bi0.2Ca0.1TiO3 | 0.098 | 3.946 | 199 | 0.01982915 | 74.21 | OK |  | 1 | 1 | 1.352999 | 0.614471 | 2.201892 | 0.738528 | 0.9663402 | 0.4389079 | 0.0235117 | 0.000241785159 | 0.1133299 | 0.02530541 | 10.18765 | 4.854438 | 15.04209 | 1.242416 | 1.556236 | 2.197584 | 1.883764 | 0.31382 | 1.749 | 4.2706 | 0.9266062 | 0.4442698 | 0.7266274 | 92.13301 | 60.05465 | 143.77227 | 99.4588 | 5.798426 | 6.809375538 | 0 | 0 | 0.3353 | 0.0098 | 0 | 0.1353 | 0 | 0 | 0.451 | 0 | 0 | 0.0686 | 0 | 0 | 0 | 0 | 0.2706 | 0 | 0 | 0 | 0.7294 | 0 | 0 | 0 | 0
86 | 26 | 0.9(0.7Bi0.5Na0.5TiO3-0.3K0.5Na0.5NbO3)-0.1Sr0.7Bi0.2Ca0.1TiO3 | 0.1 | 3.803 | 200 | 0.019015 | 70 | OK |  | 1 | 1 | 1.35305 | 0.61445 | 2.202051 | 0.7386 | 0.9663682 | 0.4388929 | 0.0234861975 | 0.0002414475 | 0.1132642 | 0.0252886 | 10.21205 | 4.849484 | 15.06154 | 1.2422 | 1.5562 | 2.1978 | 1.8838 | 0.314 | 1.75 | 4.27 | 0.926013 | 0.4439595 | 0.7261543 | 92.16628 | 60.0276299 | 143.8165 | 99.46 | 5.798994 | 6.8094171 | 0 | 0 | 0.335 | 0.01 | 0 | 0.135 | 0 | 0 | 0.45 | 0 | 0 | 0.07 | 0 | 0 | 0 | 0 | 0.27 | 0 | 0 | 0 | 0.73 | 0 | 0 | 0 | 0
87 | 27 | 0.898(0.7Bi0.5Na0.5TiO3-0.3K0.5Na0.5NbO3)-0.102Sr0.7Bi0.2Ca0.1TiO3 | 0.102 | 3.802 | 201 | 0.01891542 | 78.65 | OK |  | 1 | 1 | 1.353101 | 0.614429 | 2.202209 | 0.738672 | 0.9663961 | 0.4388779 | 0.02346069 | 0.000241108959 | 0.1131984 | 0.02527173 | 10.23616 | 4.844514 | 15.08067 | 1.241984 | 1.556164 | 2.198016 | 1.883836 | 0.31418 | 1.751 | 4.2694 | 0.9254183 | 0.4436481 | 0.7256799 | 92.19955 | 60.00061 | 143.86073 | 99.4612 | 5.799563 | 6.809458662 | 0 | 0 | 0.3347 | 0.0102 | 0 | 0.1347 | 0 | 0 | 0.449 | 0 | 0 | 0.0714 | 0 | 0 | 0 | 0 | 0.2694 | 0 | 0 | 0 | 0.7306 | 0 | 0 | 0 | 0
88 | 28 | 0.896(0.7Bi0.5Na0.5TiO3-0.3K0.5Na0.5NbO3)-0.104Sr0.7Bi0.2Ca0.1TiO3 | 0.104 | 3.806 | 202 | 0.01884158 | 78.32 | OK |  | 1 | 1 | 1.353152 | 0.614408 | 2.202367 | 0.738744 | 0.9664241 | 0.4388629 | 0.02343518 | 0.000240769536 | 0.1131326 | 0.0252548 | 10.25997 | 4.83953 | 15.0995 | 1.241768 | 1.556128 | 2.198232 | 1.883872 | 0.31436 | 1.752 | 4.2688 | 0.9248221 | 0.4433357 | 0.7252043 | 92.23282 | 59.97358 | 143.90496 | 99.4624 | 5.800131 | 6.809500224 | 0 | 0 | 0.3344 | 0.0104 | 0 | 0.1344 | 0 | 0 | 0.448 | 0 | 0 | 0.0728 | 0 | 0 | 0 | 0 | 0.2688 | 0 | 0 | 0 | 0.7312 | 0 | 0 | 0 | 0
89 | 29 | 0.894(0.7Bi0.5Na0.5TiO3-0.3K0.5Na0.5NbO3)-0.106Sr0.7Bi0.2Ca0.1TiO3 | 0.106 | 3.852 | 203 | 0.01897537 | 78.54 | OK |  | 1 | 1 | 1.353203 | 0.614387 | 2.202525 | 0.738816 | 0.9664521 | 0.4388479 | 0.02340967 | 0.000240429231 | 0.1130667 | 0.02523781 | 10.28351 | 4.83453 | 15.11804 | 1.241552 | 1.556092 | 2.198448 | 1.883908 | 0.31454 | 1.753 | 4.2682 | 0.9242245 | 0.4430223 | 0.7247275 | 92.26609 | 59.94656 | 143.94919 | 99.4636 | 5.8007 | 6.809541786 | 0 | 0 | 0.3341 | 0.0106 | 0 | 0.1341 | 0 | 0 | 0.447 | 0 | 0 | 0.0742 | 0 | 0 | 0 | 0 | 0.2682 | 0 | 0 | 0 | 0.7318 | 0 | 0 | 0 | 0
90 | 30 | 0.892(0.7Bi0.5Na0.5TiO3-0.3K0.5Na0.5NbO3)-0.108Sr0.7Bi0.2Ca0.1TiO3 | 0.108 | 3.793 | 204 | 0.01859314 | 78.33 | OK |  | 1 | 1 | 1.353254 | 0.614366 | 2.202684 | 0.738888 | 0.9664801 | 0.4388329 | 0.02338415 | 0.000240088044 | 0.1130008 | 0.02522076 | 10.30677 | 4.829515 | 15.13628 | 1.241336 | 1.556056 | 2.198664 | 1.883944 | 0.31472 | 1.754 | 4.2676 | 0.9236255 | 0.4427078 | 0.7242493 | 92.29936 | 59.91954 | 143.99342 | 99.4648 | 5.801268 | 6.809583348 | 0 | 0 | 0.3338 | 0.0108 | 0 | 0.1338 | 0 | 0 | 0.446 | 0 | 0 | 0.0756 | 0 | 0 | 0 | 0 | 0.2676 | 0 | 0 | 0 | 0.7324 | 0 | 0 | 0 | 0
91 | 31 | 0.89(0.7Bi0.5Na0.5TiO3-0.3K0.5Na0.5NbO3)-0.11Sr0.7Bi0.2Ca0.1TiO3 | 0.11 | 4.055 | 205 | 0.01978049 | 78.52 | OK |  | 1 | 1 | 1.353305 | 0.614345 | 2.202842 | 0.73896 | 0.966508 | 0.4388179 | 0.02335863 | 0.000239745975 | 0.1129348 | 0.02520364 | 10.32975 | 4.824484 | 15.15424 | 1.24112 | 1.55602 | 2.19888 | 1.88398 | 0.3149 | 1.755 | 4.267 | 0.9230249 | 0.4423924 | 0.72377 | 92.33263 | 59.89251179 | 144.03765 | 99.466 | 5.801837 | 6.80962491 | 0 | 0 | 0.3335 | 0.011 | 0 | 0.1335 | 0 | 0 | 0.445 | 0 | 0 | 0.077 | 0 | 0 | 0 | 0 | 0.267 | 0 | 0 | 0 | 0.733 | 0 | 0 | 0 | 0
92 | 32 | 0.888(0.7Bi0.5Na0.5TiO3-0.3K0.5Na0.5NbO3)-0.112Sr0.7Bi0.2Ca0.1TiO3 | 0.112 | 4.148 | 224 | 0.01851786 | 78.96 | OK |  | 1 | 1 | 1.353356 | 0.614324 | 2.203 | 0.739032 | 0.966536 | 0.4388029 | 0.0233331 | 0.000239403024 | 0.1128689 | 0.02518647 | 10.35247 | 4.819439 | 15.17191 | 1.240904 | 1.555984 | 2.199096 | 1.884016 | 0.31508 | 1.756 | 4.2664 | 0.9224229 | 0.4420758 | 0.7232894 | 92.3659 | 59.86549 | 144.08188 | 99.4672 | 5.802405 | 6.809666472 | 0 | 0 | 0.3332 | 0.0112 | 0 | 0.1332 | 0 | 0 | 0.444 | 0 | 0 | 0.0784 | 0 | 0 | 0 | 0 | 0.2664 | 0 | 0 | 0 | 0.7336 | 0 | 0 | 0 | 0
93 | 33 | 0.886(0.7Bi0.5Na0.5TiO3-0.3K0.5Na0.5NbO3)-0.114Sr0.7Bi0.2Ca0.1TiO3 | 0.114 | 4.199 | 216 | 0.01943981 | 78.54 | OK |  | 1 | 1 | 1.353407 | 0.614303 | 2.203159 | 0.739104 | 0.966564 | 0.4387879 | 0.02330756 | 0.000239059191 | 0.1128028 | 0.02516924 | 10.37492 | 4.814378 | 15.1893 | 1.240688 | 1.555948 | 2.199312 | 1.884052 | 0.31526 | 1.757 | 4.2658 | 0.9218194 | 0.4417583 | 0.7228075 | 92.39917 | 59.83846 | 144.12611 | 99.4684 | 5.802974 | 6.809708034 | 0 | 0 | 0.3329 | 0.0114 | 0 | 0.1329 | 0 | 0 | 0.443 | 0 | 0 | 0.0798 | 0 | 0 | 0 | 0 | 0.2658 | 0 | 0 | 0 | 0.7342 | 0 | 0 | 0 | 0
94 | 34 | 0.884(0.7Bi0.5Na0.5TiO3-0.3K0.5Na0.5NbO3)-0.116Sr0.7Bi0.2Ca0.1TiO3 | 0.116 | 4.217 | 217 | 0.01943318 | 79.1 | OK |  | 1 | 1 | 1.353458 | 0.614282 | 2.203317 | 0.739176 | 0.966592 | 0.4387729 | 0.02328202 | 0.000238714476 | 0.1127368 | 0.02515195 | 10.39712 | 4.809301 | 15.20642 | 1.240472 | 1.555912 | 2.199528 | 1.884088 | 0.31544 | 1.758 | 4.2652 | 0.9212144 | 0.4414396 | 0.7223244 | 92.43244 | 59.81144 | 144.17034 | 99.4696 | 5.803542 | 6.809749596 | 0 | 0 | 0.3326 | 0.0116 | 0 | 0.1326 | 0 | 0 | 0.442 | 0 | 0 | 0.0812 | 0 | 0 | 0 | 0 | 0.2652 | 0 | 0 | 0 | 0.7348 | 0 | 0 | 0 | 0
95 | 35 | 0.882(0.7Bi0.5Na0.5TiO3-0.3K0.5Na0.5NbO3)-0.118Sr0.7Bi0.2Ca0.1TiO3 | 0.118 | 4.479 | 252 | 0.01777381 | 78.98 | OK |  | 1 | 1 | 1.353509 | 0.614261 | 2.203475 | 0.739248 | 0.96662 | 0.4387579 | 0.02325648 | 0.000238368879 | 0.1126707 | 0.02513459 | 10.41905 | 4.80421 | 15.22326 | 1.240256 | 1.555876 | 2.199744 | 1.884124 | 0.31562 | 1.759 | 4.2646 | 0.920608 | 0.44112 | 0.72184 | 92.46571 | 59.78442 | 144.21457 | 99.4708 | 5.804111 | 6.809791158 | 0 | 0 | 0.3323 | 0.0118 | 0 | 0.1323 | 0 | 0 | 0.441 | 0 | 0 | 0.0826 | 0 | 0 | 0 | 0 | 0.2646 | 0 | 0 | 0 | 0.7354 | 0 | 0 | 0 | 0
96 | 36 | 0.88(0.7Bi0.5Na0.5TiO3-0.3K0.5Na0.5NbO3)-0.12Sr0.7Bi0.2Ca0.1TiO3 | 0.12 | 4.305 | 220 | 0.01956818 | 78.99 | OK |  | 1 | 1 | 1.35356 | 0.61424 | 2.203634 | 0.73932 | 0.9666479 | 0.4387429 | 0.0232309264 | 0.0002380224 | 0.1126045 | 0.02511718 | 10.44074 | 4.799102 | 15.23984 | 1.24004 | 1.55584 | 2.19996 | 1.88416 | 0.3158 | 1.76 | 4.264 | 0.92 | 0.4407993 | 0.7213543 | 92.49898 | 59.75739368 | 144.2588 | 99.472 | 5.80468 | 6.80983272 | 0 | 0 | 0.332 | 0.012 | 0 | 0.132 | 0 | 0 | 0.44 | 0 | 0 | 0.084 | 0 | 0 | 0 | 0 | 0.264 | 0 | 0 | 0 | 0.736 | 0 | 0 | 0 | 0
97 | 37 | 0.878(0.7Bi0.5Na0.5TiO3-0.3K0.5Na0.5NbO3)-0.122Sr0.7Bi0.2Ca0.1TiO3 | 0.122 | 4.436 | 222 | 0.01998198 | 79.22 | OK |  | 1 | 1 | 1.353611 | 0.614219 | 2.203792 | 0.739392 | 0.9666759 | 0.4387279 | 0.02320537 | 0.000237675039 | 0.1125383 | 0.0250997 | 10.46217 | 4.79398 | 15.25615 | 1.239824 | 1.555804 | 2.200176 | 1.884196 | 0.31598 | 1.761 | 4.2634 | 0.9193906 | 0.4404775 | 0.7208673 | 92.53225 | 59.73037 | 144.30303 | 99.4732 | 5.805248 | 6.809874282 | 0 | 0 | 0.3317 | 0.0122 | 0 | 0.1317 | 0 | 0 | 0.439 | 0 | 0 | 0.0854 | 0 | 0 | 0 | 0 | 0.2634 | 0 | 0 | 0 | 0.7366 | 0 | 0 | 0 | 0
98 | 38 | 0.876(0.7Bi0.5Na0.5TiO3-0.3K0.5Na0.5NbO3)-0.124Sr0.7Bi0.2Ca0.1TiO3 | 0.124 | 4.614 | 234 | 0.01971795 | 78.1 | OK |  | 1 | 1 | 1.353662 | 0.614198 | 2.203951 | 0.739464 | 0.9667039 | 0.4387129 | 0.02317981 | 0.000237326796 | 0.1124721 | 0.02508216 | 10.48337 | 4.788842 | 15.27221 | 1.239608 | 1.555768 | 2.200392 | 1.884232 | 0.31616 | 1.762 | 4.2628 | 0.9187796 | 0.4401547 | 0.7203791 | 92.56552 | 59.70335 | 144.34726 | 99.4744 | 5.805817 | 6.809915844 | 0 | 0 | 0.3314 | 0.0124 | 0 | 0.1314 | 0 | 0 | 0.438 | 0 | 0 | 0.0868 | 0 | 0 | 0 | 0 | 0.2628 | 0 | 0 | 0 | 0.7372 | 0 | 0 | 0 | 0
99 | 39 | 0.874(0.7Bi0.5Na0.5TiO3-0.3K0.5Na0.5NbO3)-0.126Sr0.7Bi0.2Ca0.1TiO3 | 0.126 | 4.797 | 247 | 0.01942105 | 79.31 | OK |  | 1 | 1 | 1.353713 | 0.614177 | 2.204109 | 0.739536 | 0.9667319 | 0.4386979 | 0.02315424 | 0.000236977671 | 0.1124058 | 0.02506456 | 10.50432 | 4.783689 | 15.288 | 1.239392 | 1.555732 | 2.200608 | 1.884268 | 0.31634 | 1.763 | 4.2622 | 0.9181672 | 0.4398308 | 0.7198896 | 92.59879 | 59.67632 | 144.39149 | 99.4756 | 5.806385 | 6.809957406 | 0 | 0 | 0.3311 | 0.0126 | 0 | 0.1311 | 0 | 0 | 0.437 | 0 | 0 | 0.0882 | 0 | 0 | 0 | 0 | 0.2622 | 0 | 0 | 0 | 0.7378 | 0 | 0 | 0 | 0
100 | 40 | 0.872(0.7Bi0.5Na0.5TiO3-0.3K0.5Na0.5NbO3)-0.128Sr0.7Bi0.2Ca0.1TiO3 | 0.128 | 4.763 | 240 | 0.01984583 | 79.54 | OK |  | 1 | 1 | 1.353764 | 0.614156 | 2.204267 | 0.739608 | 0.9667599 | 0.4386829 | 0.02312867 | 0.000236627664 | 0.1123395 | 0.0250469 | 10.52503 | 4.77852 | 15.30355 | 1.239176 | 1.555696 | 2.200824 | 1.884304 | 0.31652 | 1.764 | 4.2616 | 0.9175533 | 0.4395059 | 0.7193989 | 92.63206 | 59.6493 | 144.43572 | 99.4768 | 5.806954 | 6.809998968 | 0 | 0 | 0.3308 | 0.0128 | 0 | 0.1308 | 0 | 0 | 0.436 | 0 | 0 | 0.0896 | 0 | 0 | 0 | 0 | 0.2616 | 0 | 0 | 0 | 0.7384 | 0 | 0 | 0 | 0
101 | 41 | 0.87(0.7Bi0.5Na0.5TiO3-0.3K0.5Na0.5NbO3)-0.13Sr0.7Bi0.2Ca0.1TiO3 | 0.13 | 5.036 | 264 | 0.01907576 | 79.56 | OK |  | 1 | 1 | 1.353815 | 0.614135 | 2.204426 | 0.73968 | 0.9667879 | 0.4386679 | 0.0231031 | 0.000236276775 | 0.1122731 | 0.02502918 | 10.5455 | 4.773335 | 15.31884 | 1.23896 | 1.55566 | 2.20104 | 1.88434 | 0.3167 | 1.765 | 4.261 | 0.9169378 | 0.4391799 | 0.7189068 | 92.66533 | 59.62227557 | 144.47995 | 99.478 | 5.807522 | 6.81004053 | 0 | 0 | 0.3305 | 0.013 | 0 | 0.1305 | 0 | 0 | 0.435 | 0 | 0 | 0.091 | 0 | 0 | 0 | 0 | 0.261 | 0 | 0 | 0 | 0.739 | 0 | 0 | 0 | 0
102 | 42 | 0.868(0.7Bi0.5Na0.5TiO3-0.3K0.5Na0.5NbO3)-0.132Sr0.7Bi0.2Ca0.1TiO3 | 0.132 | 5.093 | 258 | 0.01974031 | 80.2 | OK |  | 1 | 1 | 1.353866 | 0.614114 | 2.204584 | 0.739752 | 0.9668158 | 0.4386529 | 0.02307751 | 0.000235925004 | 0.1122067 | 0.0250114 | 10.56575 | 4.768136 | 15.33388 | 1.238744 | 1.555624 | 2.201256 | 1.884376 | 0.31688 | 1.766 | 4.2604 | 0.9163209 | 0.4388529 | 0.7184135 | 92.6986 | 59.59525 | 144.52418 | 99.4792 | 5.808091 | 6.810082092 | 0 | 0 | 0.3302 | 0.0132 | 0 | 0.1302 | 0 | 0 | 0.434 | 0 | 0 | 0.0924 | 0 | 0 | 0 | 0 | 0.2604 | 0 | 0 | 0 | 0.7396 | 0 | 0 | 0 | 0
103 | 43 | 0.866(0.7Bi0.5Na0.5TiO3-0.3K0.5Na0.5NbO3)-0.134Sr0.7Bi0.2Ca0.1TiO3 | 0.134 | 5.154 | 263 | 0.01959696 | 80.5 | OK |  | 1 | 1 | 1.353917 | 0.614093 | 2.204743 | 0.739824 | 0.9668438 | 0.4386379 | 0.02305193 | 0.000235572351 | 0.1121403 | 0.02499355 | 10.58576 | 4.76292 | 15.34868 | 1.238528 | 1.555588 | 2.201472 | 1.884412 | 0.31706 | 1.767 | 4.2598 | 0.9157025 | 0.4385248 | 0.7179189 | 92.73187 | 59.56823 | 144.56841 | 99.4804 | 5.808659 | 6.810123654 | 0 | 0 | 0.3299 | 0.0134 | 0 | 0.1299 | 0 | 0 | 0.433 | 0 | 0 | 0.0938 | 0 | 0 | 0 | 0 | 0.2598 | 0 | 0 | 0 | 0.7402 | 0 | 0 | 0 | 0
104 | 44 | 0.864(0.7Bi0.5Na0.5TiO3-0.3K0.5Na0.5NbO3)-0.136Sr0.7Bi0.2Ca0.1TiO3 | 0.136 | 5.45 | 278 | 0.01960432 | 80.6 | OK |  | 1 | 1 | 1.353968 | 0.614072 | 2.204901 | 0.739896 | 0.9668718 | 0.4386229 | 0.02302633 | 0.000235218816 | 0.1120738 | 0.02497565 | 10.60555 | 4.757689 | 15.36324 | 1.238312 | 1.555552 | 2.201688 | 1.884448 | 0.31724 | 1.768 | 4.2592 | 0.9150825 | 0.4381956 | 0.7174229 | 92.76514 | 59.5412 | 144.61264 | 99.4816 | 5.809228 | 6.810165216 | 0 | 0 | 0.3296 | 0.0136 | 0 | 0.1296 | 0 | 0 | 0.432 | 0 | 0 | 0.0952 | 0 | 0 | 0 | 0 | 0.2592 | 0 | 0 | 0 | 0.7408 | 0 | 0 | 0 | 0
105 | 45 | 0.862(0.7Bi0.5Na0.5TiO3-0.3K0.5Na0.5NbO3)-0.138Sr0.7Bi0.2Ca0.1TiO3 | 0.138 | 5.384 | 274 | 0.01964964 | 80.4 | OK |  | 1 | 1 | 1.354019 | 0.614051 | 2.20506 | 0.739968 | 0.9668998 | 0.4386079 | 0.02300074 | 0.000234864399 | 0.1120072 | 0.02495768 | 10.62512 | 4.752443 | 15.37756 | 1.238096 | 1.555516 | 2.201904 | 1.884484 | 0.31742 | 1.769 | 4.2586 | 0.914461 | 0.4378653 | 0.7169257 | 92.79841 | 59.51418 | 144.65687 | 99.4828 | 5.809796 | 6.810206778 | 0 | 0 | 0.3293 | 0.0138 | 0 | 0.1293 | 0 | 0 | 0.431 | 0 | 0 | 0.0966 | 0 | 0 | 0 | 0 | 0.2586 | 0 | 0 | 0 | 0.7414 | 0 | 0 | 0 | 0
106 | 46 | 0.86(0.7Bi0.5Na0.5TiO3-0.3K0.5Na0.5NbO3)-0.14Sr0.7Bi0.2Ca0.1TiO3 | 0.14 | 5.528 | 280 | 0.01974286 | 81 | OK |  | 1 | 1 | 1.35407 | 0.61403 | 2.205218 | 0.74004 | 0.9669278 | 0.4385929 | 0.0229751351 | 0.0002345091 | 0.1119407 | 0.02493964 | 10.64447 | 4.74718 | 15.39165 | 1.23788 | 1.55548 | 2.20212 | 1.88452 | 0.3176 | 1.77 | 4.258 | 0.9138381 | 0.437534 | 0.7164272 | 92.83169 | 59.48715746 | 144.7011 | 99.484 | 5.810365 | 6.81024834 | 0 | 0 | 0.329 | 0.014 | 0 | 0.129 | 0 | 0 | 0.43 | 0 | 0 | 0.098 | 0 | 0 | 0 | 0 | 0.258 | 0 | 0 | 0 | 0.742 | 0 | 0 | 0 | 0
107 | 47 | 0.858(0.7Bi0.5Na0.5TiO3-0.3K0.5Na0.5NbO3)-0.142Sr0.7Bi0.2Ca0.1TiO3 | 0.142 | 5.79 | 290 | 0.01996552 | 80.9 | OK |  | 1 | 1 | 1.354121 | 0.614009 | 2.205376 | 0.740112 | 0.9669558 | 0.4385779 | 0.02294953 | 0.000234152919 | 0.1118741 | 0.02492155 | 10.6636 | 4.741903 | 15.4055 | 1.237664 | 1.555444 | 2.202336 | 1.884556 | 0.31778 | 1.771 | 4.2574 | 0.9132136 | 0.4372016 | 0.7159275 | 92.86496 | 59.46013 | 144.74533 | 99.4852 | 5.810933 | 6.810289902 | 0 | 0 | 0.3287 | 0.0142 | 0 | 0.1287 | 0 | 0 | 0.429 | 0 | 0 | 0.0994 | 0 | 0 | 0 | 0 | 0.2574 | 0 | 0 | 0 | 0.7426 | 0 | 0 | 0 | 0
108 | 48 | 0.856(0.7Bi0.5Na0.5TiO3-0.3K0.5Na0.5NbO3)-0.144Sr0.7Bi0.2Ca0.1TiO3 | 0.144 | 5.695 | 295 | 0.01930508 | 81.4 | OK |  | 1 | 1 | 1.354172 | 0.613988 | 2.205535 | 0.740184 | 0.9669838 | 0.4385629 | 0.02292391 | 0.000233795856 | 0.1118074 | 0.02490339 | 10.68251 | 4.736609 | 15.41912 | 1.237448 | 1.555408 | 2.202552 | 1.884592 | 0.31796 | 1.772 | 4.2568 | 0.9125875 | 0.4368681 | 0.7154264 | 92.89823 | 59.43311 | 144.78956 | 99.4864 | 5.811502 | 6.810331464 | 0 | 0 | 0.3284 | 0.0144 | 0 | 0.1284 | 0 | 0 | 0.428 | 0 | 0 | 0.1008 | 0 | 0 | 0 | 0 | 0.2568 | 0 | 0 | 0 | 0.7432 | 0 | 0 | 0 | 0
109 | 49 | 0.854(0.7Bi0.5Na0.5TiO3-0.3K0.5Na0.5NbO3)-0.146Sr0.7Bi0.2Ca0.1TiO3 | 0.146 | 5.7 | 291 | 0.01958763 | 82.3 | OK |  | 1 | 1 | 1.354223 | 0.613967 | 2.205693 | 0.740256 | 0.9670118 | 0.4385479 | 0.0228983 | 0.000233437911 | 0.1117407 | 0.02488517 | 10.70121 | 4.7313 | 15.43251 | 1.237232 | 1.555372 | 2.202768 | 1.884628 | 0.31814 | 1.773 | 4.2562 | 0.91196 | 0.4365336 | 0.714924 | 92.9315 | 59.40609 | 144.83379 | 99.4876 | 5.81207 | 6.810373026 | 0 | 0 | 0.3281 | 0.0146 | 0 | 0.1281 | 0 | 0 | 0.427 | 0 | 0 | 0.1022 | 0 | 0 | 0 | 0 | 0.2562 | 0 | 0 | 0 | 0.7438 | 0 | 0 | 0 | 0
110 | 50 | 0.852(0.7Bi0.5Na0.5TiO3-0.3K0.5Na0.5NbO3)-0.148Sr0.7Bi0.2Ca0.1TiO3 | 0.148 | 5.73 | 305 | 0.01878689 | 82.5 | OK |  | 1 | 1 | 1.354274 | 0.613946 | 2.205852 | 0.740328 | 0.9670397 | 0.4385329 | 0.02287267 | 0.000233079084 | 0.111674 | 0.02486689 | 10.71971 | 4.725975 | 15.44568 | 1.237016 | 1.555336 | 2.202984 | 1.884664 | 0.31832 | 1.774 | 4.2556 | 0.9113309 | 0.4361979 | 0.7144203 | 92.96477 | 59.37906 | 144.87802 | 99.4888 | 5.812639 | 6.810414588 | 0 | 0 | 0.3278 | 0.0148 | 0 | 0.1278 | 0 | 0 | 0.426 | 0 | 0 | 0.1036 | 0 | 0 | 0 | 0 | 0.2556 | 0 | 0 | 0 | 0.7444 | 0 | 0 | 0 | 0
111 | 51 | 0.85(0.7Bi0.5Na0.5TiO3-0.3K0.5Na0.5NbO3)-0.15Sr0.7Bi0.2Ca0.1TiO3 | 0.15 | 5.94 | 314 | 0.0189172 | 82.87 | OK |  | 1 | 1 | 1.354325 | 0.613925 | 2.206011 | 0.7404 | 0.9670677 | 0.4385179 | 0.02284704 | 0.000232719375 | 0.1116072 | 0.02484854 | 10.73799 | 4.720635 | 15.45863 | 1.2368 | 1.5553 | 2.2032 | 1.8847 | 0.3185 | 1.775 | 4.255 | 0.9107003 | 0.4358612 | 0.7139153 | 92.99804 | 59.35203935 | 144.92225 | 99.49 | 5.813207 | 6.81045615 | 0 | 0 | 0.3275 | 0.015 | 0 | 0.1275 | 0 | 0 | 0.425 | 0 | 0 | 0.105 | 0 | 0 | 0 | 0 | 0.255 | 0 | 0 | 0 | 0.745 | 0 | 0 | 0 | 0
112 | 52 | 0.848(0.7Bi0.5Na0.5TiO3-0.3K0.5Na0.5NbO3)-0.152Sr0.7Bi0.2Ca0.1TiO3 | 0.152 | 6.07 | 318 | 0.01908805 | 83.21 | OK |  | 1 | 1 | 1.354376 | 0.613904 | 2.206169 | 0.740472 | 0.9670957 | 0.4385029 | 0.02282141 | 0.000232358784 | 0.1115403 | 0.02483014 | 10.75607 | 4.715278 | 15.47135 | 1.236584 | 1.555264 | 2.203416 | 1.884736 | 0.31868 | 1.776 | 4.2544 | 0.9100681 | 0.4355234 | 0.7134089 | 93.03131 | 59.32502 | 144.96648 | 99.4912 | 5.813776 | 6.810497712 | 0 | 0 | 0.3272 | 0.0152 | 0 | 0.1272 | 0 | 0 | 0.424 | 0 | 0 | 0.1064 | 0 | 0 | 0 | 0 | 0.2544 | 0 | 0 | 0 | 0.7456 | 0 | 0 | 0 | 0
113 | 53 | 0.846(0.7Bi0.5Na0.5TiO3-0.3K0.5Na0.5NbO3)-0.154Sr0.7Bi0.2Ca0.1TiO3 | 0.154 | 6.227 | 324 | 0.01921914 | 83.56 | OK |  | 1 | 1 | 1.354427 | 0.613883 | 2.206328 | 0.740544 | 0.9671237 | 0.4384879 | 0.02279577 | 0.000231997311 | 0.1114735 | 0.02481166 | 10.77395 | 4.709906 | 15.48386 | 1.236368 | 1.555228 | 2.203632 | 1.884772 | 0.31886 | 1.777 | 4.2538 | 0.9094344 | 0.4351845 | 0.7129013 | 93.06458 | 59.29799 | 145.01071 | 99.4924 | 5.814344 | 6.810539274 | 0 | 0 | 0.3269 | 0.0154 | 0 | 0.1269 | 0 | 0 | 0.423 | 0 | 0 | 0.1078 | 0 | 0 | 0 | 0 | 0.2538 | 0 | 0 | 0 | 0.7462 | 0 | 0 | 0 | 0
114 | 54 | 0.844(0.7Bi0.5Na0.5TiO3-0.3K0.5Na0.5NbO3)-0.156Sr0.7Bi0.2Ca0.1TiO3 | 0.156 | 6.405 | 331 | 0.01935045 | 84.1 | OK |  | 1 | 1 | 1.354478 | 0.613862 | 2.206486 | 0.740616 | 0.9671517 | 0.4384729 | 0.02277013 | 0.000231634956 | 0.1114066 | 0.02479313 | 10.79163 | 4.704518 | 15.49614 | 1.236152 | 1.555192 | 2.203848 | 1.884808 | 0.31904 | 1.778 | 4.2532 | 0.9087992 | 0.4348445 | 0.7123924 | 93.09785 | 59.27097 | 145.05494 | 99.4936 | 5.814913 | 6.810580836 | 0 | 0 | 0.3266 | 0.0156 | 0 | 0.1266 | 0 | 0 | 0.422 | 0 | 0 | 0.1092 | 0 | 0 | 0 | 0 | 0.2532 | 0 | 0 | 0 | 0.7468 | 0 | 0 | 0 | 0
115 | 55 | 0.842(0.7Bi0.5Na0.5TiO3-0.3K0.5Na0.5NbO3)-0.158Sr0.7Bi0.2Ca0.1TiO3 | 0.158 | 6.61 | 338 | 0.01955621 | 84.05 | OK |  | 1 | 1 | 1.354529 | 0.613841 | 2.206645 | 0.740688 | 0.9671797 | 0.4384579 | 0.02274448 | 0.000231271719 | 0.1113396 | 0.02477453 | 10.8091 | 4.699114 | 15.50822 | 1.235936 | 1.555156 | 2.204064 | 1.884844 | 0.31922 | 1.779 | 4.2526 | 0.9081624 | 0.4345034 | 0.7118821 | 93.13112 | 59.24394 | 145.09917 | 99.4948 | 5.815481 | 6.810622398 | 0 | 0 | 0.3263 | 0.0158 | 0 | 0.1263 | 0 | 0 | 0.421 | 0 | 0 | 0.1106 | 0 | 0 | 0 | 0 | 0.2526 | 0 | 0 | 0 | 0.7474 | 0 | 0 | 0 | 0
116 | 56 | 0.84(0.7Bi0.5Na0.5TiO3-0.3K0.5Na0.5NbO3)-0.16Sr0.7Bi0.2Ca0.1TiO3 | 0.16 | 6.87 | 343 | 0.02002915 | 86 | OK |  | 1 | 1 | 1.35458 | 0.61382 | 2.206803 | 0.74076 | 0.9672077 | 0.4384429 | 0.0227188236 | 0.0002309076 | 0.1112726 | 0.02475586 | 10.82639 | 4.693695 | 15.52008 | 1.23572 | 1.55512 | 2.20428 | 1.88488 | 0.3194 | 1.78 | 4.252 | 0.9075241 | 0.4341613 | 0.7113705 | 93.16439 | 59.21692124 | 145.1434 | 99.496 | 5.81605 | 6.81066396 | 0 | 0 | 0.326 | 0.016 | 0 | 0.126 | 0 | 0 | 0.42 | 0 | 0 | 0.112 | 0 | 0 | 0 | 0 | 0.252 | 0 | 0 | 0 | 0.748 | 0 | 0 | 0 | 0
117 | 57 | 0.838(0.7Bi0.5Na0.5TiO3-0.3K0.5Na0.5NbO3)-0.162Sr0.7Bi0.2Ca0.1TiO3 | 0.162 | 6.49 | 335 | 0.01937313 | 85.1 | OK |  | 1 | 1 | 1.354631 | 0.613799 | 2.206962 | 0.740832 | 0.9672357 | 0.4384279 | 0.02269316 | 0.000230542599 | 0.1112056 | 0.02473714 | 10.84347 | 4.688259 | 15.53173 | 1.235504 | 1.555084 | 2.204496 | 1.884916 | 0.31958 | 1.781 | 4.2514 | 0.9068842 | 0.433818 | 0.7108576 | 93.19766 | 59.1899 | 145.18763 | 99.4972 | 5.816618 | 6.810705522 | 0 | 0 | 0.3257 | 0.0162 | 0 | 0.1257 | 0 | 0 | 0.419 | 0 | 0 | 0.1134 | 0 | 0 | 0 | 0 | 0.2514 | 0 | 0 | 0 | 0.7486 | 0 | 0 | 0 | 0
118 | 58 | 0.836(0.7Bi0.5Na0.5TiO3-0.3K0.5Na0.5NbO3)-0.164Sr0.7Bi0.2Ca0.1TiO3 | 0.164 | 6.42 | 331 | 0.01939577 | 85.9 | OK |  | 1 | 1 | 1.354682 | 0.613778 | 2.20712 | 0.740904 | 0.9672637 | 0.4384129 | 0.0226675 | 0.000230176716 | 0.1111385 | 0.02471834 | 10.86037 | 4.682808 | 15.54318 | 1.235288 | 1.555048 | 2.204712 | 1.884952 | 0.31976 | 1.782 | 4.2508 | 0.9062428 | 0.4334736 | 0.7103434 | 93.23093 | 59.16287 | 145.23186 | 99.4984 | 5.817187 | 6.810747084 | 0 | 0 | 0.3254 | 0.0164 | 0 | 0.1254 | 0 | 0 | 0.418 | 0 | 0 | 0.1148 | 0 | 0 | 0 | 0 | 0.2508 | 0 | 0 | 0 | 0.7492 | 0 | 0 | 0 | 0
119 | 59 | 0.834(0.7Bi0.5Na0.5TiO3-0.3K0.5Na0.5NbO3)-0.166Sr0.7Bi0.2Ca0.1TiO3 | 0.166 | 6.27 | 326 | 0.01923313 | 85.55 | OK |  | 1 | 1 | 1.354733 | 0.613757 | 2.207279 | 0.740976 | 0.9672917 | 0.4383979 | 0.02264183 | 0.000229809951 | 0.1110713 | 0.02469949 | 10.87707 | 4.677341 | 15.55441 | 1.235072 | 1.555012 | 2.204928 | 1.884988 | 0.31994 | 1.783 | 4.2502 | 0.9055998 | 0.4331281 | 0.7098278 | 93.2642 | 59.13585 | 145.27609 | 99.4996 | 5.817755 | 6.810788646 | 0 | 0 | 0.3251 | 0.0166 | 0 | 0.1251 | 0 | 0 | 0.417 | 0 | 0 | 0.1162 | 0 | 0 | 0 | 0 | 0.2502 | 0 | 0 | 0 | 0.7498 | 0 | 0 | 0 | 0
120 | 60 | 0.832(0.7Bi0.5Na0.5TiO3-0.3K0.5Na0.5NbO3)-0.168Sr0.7Bi0.2Ca0.1TiO3 | 0.168 | 6.15 | 322 | 0.01909938 | 85.82 | OK |  | 1 | 1 | 1.354784 | 0.613736 | 2.207438 | 0.741048 | 0.9673197 | 0.4383829 | 0.02261615 | 0.000229442304 | 0.1110042 | 0.02468057 | 10.89359 | 4.671857 | 15.56545 | 1.234856 | 1.554976 | 2.205144 | 1.885024 | 0.32012 | 1.784 | 4.2496 | 0.9049552 | 0.4327815 | 0.7093109 | 93.29747 | 59.10883 | 145.32032 | 99.5008 | 5.818324 | 6.810830208 | 0 | 0 | 0.3248 | 0.0168 | 0 | 0.1248 | 0 | 0 | 0.416 | 0 | 0 | 0.1176 | 0 | 0 | 0 | 0 | 0.2496 | 0 | 0 | 0 | 0.7504 | 0 | 0 | 0 | 0
121 | 61 | 0.83(0.7Bi0.5Na0.5TiO3-0.3K0.5Na0.5NbO3)-0.17Sr0.7Bi0.2Ca0.1TiO3 | 0.17 | 5.93 | 318 | 0.0186478 | 84.33 | OK |  | 1 | 1 | 1.354835 | 0.613715 | 2.207596 | 0.74112 | 0.9673477 | 0.4383679 | 0.02259047 | 0.000229073775 | 0.110937 | 0.02466158 | 10.90992 | 4.666358 | 15.57628 | 1.23464 | 1.55494 | 2.20536 | 1.88506 | 0.3203 | 1.785 | 4.249 | 0.9043091 | 0.4324338 | 0.7087926 | 93.33074 | 59.08180313 | 145.36455 | 99.502 | 5.818892 | 6.81087177 | 0 | 0 | 0.3245 | 0.017 | 0 | 0.1245 | 0 | 0 | 0.415 | 0 | 0 | 0.119 | 0 | 0 | 0 | 0 | 0.249 | 0 | 0 | 0 | 0.751 | 0 | 0 | 0 | 0
122 | 62 | 0.828(0.7Bi0.5Na0.5TiO3-0.3K0.5Na0.5NbO3)-0.172Sr0.7Bi0.2Ca0.1TiO3 | 0.172 | 5.66 | 313 | 0.01808307 | 85.23 | OK |  | 1 | 1 | 1.354886 | 0.613694 | 2.207755 | 0.741192 | 0.9673757 | 0.4383529 | 0.02256479 | 0.000228704364 | 0.1108697 | 0.02464253 | 10.92606 | 4.660843 | 15.58691 | 1.234424 | 1.554904 | 2.205576 | 1.885096 | 0.32048 | 1.786 | 4.2484 | 0.9036614 | 0.432085 | 0.7082731 | 93.36401 | 59.05478 | 145.40878 | 99.5032 | 5.819461 | 6.810913332 | 0 | 0 | 0.3242 | 0.0172 | 0 | 0.1242 | 0 | 0 | 0.414 | 0 | 0 | 0.1204 | 0 | 0 | 0 | 0 | 0.2484 | 0 | 0 | 0 | 0.7516 | 0 | 0 | 0 | 0
123 | 63 | 0.826(0.7Bi0.5Na0.5TiO3-0.3K0.5Na0.5NbO3)-0.174Sr0.7Bi0.2Ca0.1TiO3 | 0.174 | 5.739 | 308 | 0.01863312 | 84.21 | OK |  | 1 | 1 | 1.354937 | 0.613673 | 2.207914 | 0.741264 | 0.9674037 | 0.4383379 | 0.0225391 | 0.000228334071 | 0.1108024 | 0.02462342 | 10.94203 | 4.655311 | 15.59734 | 1.234208 | 1.554868 | 2.205792 | 1.885132 | 0.32066 | 1.787 | 4.2478 | 0.9030122 | 0.4317351 | 0.7077521 | 93.39728 | 59.02776 | 145.45301 | 99.5044 | 5.820029 | 6.810954894 | 0 | 0 | 0.3239 | 0.0174 | 0 | 0.1239 | 0 | 0 | 0.413 | 0 | 0 | 0.1218 | 0 | 0 | 0 | 0 | 0.2478 | 0 | 0 | 0 | 0.7522 | 0 | 0 | 0 | 0
124 | 64 | 0.824(0.7Bi0.5Na0.5TiO3-0.3K0.5Na0.5NbO3)-0.176Sr0.7Bi0.2Ca0.1TiO3 | 0.176 | 5.721 | 303 | 0.01888119 | 84.03 | OK |  | 1 | 1 | 1.354988 | 0.613652 | 2.208072 | 0.741336 | 0.9674317 | 0.4383229 | 0.0225134 | 0.000227962896 | 0.110735 | 0.02460424 | 10.95781 | 4.649764 | 15.60757 | 1.233992 | 1.554832 | 2.206008 | 1.885168 | 0.32084 | 1.788 | 4.2472 | 0.9023613 | 0.431384 | 0.7072299 | 93.43055 | 59.00073 | 145.49724 | 99.5056 | 5.820598 | 6.810996456 | 0 | 0 | 0.3236 | 0.0176 | 0 | 0.1236 | 0 | 0 | 0.412 | 0 | 0 | 0.1232 | 0 | 0 | 0 | 0 | 0.2472 | 0 | 0 | 0 | 0.7528 | 0 | 0 | 0 | 0
125 | 65 | 0.822(0.7Bi0.5Na0.5TiO3-0.3K0.5Na0.5NbO3)-0.178Sr0.7Bi0.2Ca0.1TiO3 | 0.178 | 5.693 | 299 | 0.01904013 | 83.59 | OK |  | 1 | 1 | 1.355039 | 0.613631 | 2.208231 | 0.741408 | 0.9674597 | 0.4383079 | 0.0224877 | 0.000227590839 | 0.1106677 | 0.02458499 | 10.97341 | 4.644201 | 15.61761 | 1.233776 | 1.554796 | 2.206224 | 1.885204 | 0.32102 | 1.789 | 4.2466 | 0.9017089 | 0.4310318 | 0.7067062 | 93.46382 | 58.97371 | 145.54147 | 99.5068 | 5.821166 | 6.811038018 | 0 | 0 | 0.3233 | 0.0178 | 0 | 0.1233 | 0 | 0 | 0.411 | 0 | 0 | 0.1246 | 0 | 0 | 0 | 0 | 0.2466 | 0 | 0 | 0 | 0.7534 | 0 | 0 | 0 | 0
126 | 66 | 0.82(0.7Bi0.5Na0.5TiO3-0.3K0.5Na0.5NbO3)-0.18Sr0.7Bi0.2Ca0.1TiO3 | 0.18 | 5.476 | 297 | 0.01843771 | 84.12 | OK |  | 1 | 1 | 1.35509 | 0.61361 | 2.20839 | 0.74148 | 0.9674877 | 0.4382929 | 0.0224619919 | 0.0002272179 | 0.1106002 | 0.02456568 | 10.98883 | 4.638621 | 15.62745 | 1.23356 | 1.55476 | 2.20644 | 1.88524 | 0.3212 | 1.79 | 4.246 | 0.9010549 | 0.4306785 | 0.7061813 | 93.49709 | 58.94668502 | 145.5857 | 99.508 | 5.821735 | 6.81107958 | 0 | 0 | 0.323 | 0.018 | 0 | 0.123 | 0 | 0 | 0.41 | 0 | 0 | 0.126 | 0 | 0 | 0 | 0 | 0.246 | 0 | 0 | 0 | 0.754 | 0 | 0 | 0 | 0
127 | 67 | 0.818(0.7Bi0.5Na0.5TiO3-0.3K0.5Na0.5NbO3)-0.182Sr0.7Bi0.2Ca0.1TiO3 | 0.182 | 5.609 | 296 | 0.01894932 | 84.93 | OK |  | 1 | 1 | 1.355141 | 0.613589 | 2.208548 | 0.741552 | 0.9675157 | 0.4382779 | 0.02243628 | 0.000226844079 | 0.1105327 | 0.02454631 | 11.00407 | 4.633025 | 15.6371 | 1.233344 | 1.554724 | 2.206656 | 1.885276 | 0.32138 | 1.791 | 4.2454 | 0.9003994 | 0.4303241 | 0.705655 | 93.53036 | 58.91966 | 145.62993 | 99.5092 | 5.822303 | 6.811121142 | 0 | 0 | 0.3227 | 0.0182 | 0 | 0.1227 | 0 | 0 | 0.409 | 0 | 0 | 0.1274 | 0 | 0 | 0 | 0 | 0.2454 | 0 | 0 | 0 | 0.7546 | 0 | 0 | 0 | 0
128 | 68 | 0.816(0.7Bi0.5Na0.5TiO3-0.3K0.5Na0.5NbO3)-0.184Sr0.7Bi0.2Ca0.1TiO3 | 0.184 | 5.555 | 294 | 0.01889456 | 84.03 | OK |  | 1 | 1 | 1.355192 | 0.613568 | 2.208707 | 0.741624 | 0.9675437 | 0.4382629 | 0.02241056 | 0.000226469376 | 0.1104652 | 0.02452686 | 11.01915 | 4.627413 | 15.64656 | 1.233128 | 1.554688 | 2.206872 | 1.885312 | 0.32156 | 1.792 | 4.2448 | 0.8997422 | 0.4299686 | 0.7051273 | 93.56363 | 58.89264 | 145.67416 | 99.5104 | 5.822872 | 6.811162704 | 0 | 0 | 0.3224 | 0.0184 | 0 | 0.1224 | 0 | 0 | 0.408 | 0 | 0 | 0.1288 | 0 | 0 | 0 | 0 | 0.2448 | 0 | 0 | 0 | 0.7552 | 0 | 0 | 0 | 0
129 | 69 | 0.814(0.7Bi0.5Na0.5TiO3-0.3K0.5Na0.5NbO3)-0.186Sr0.7Bi0.2Ca0.1TiO3 | 0.186 | 5.496 | 293 | 0.01875768 | 83.55 | OK |  | 1 | 1 | 1.355243 | 0.613547 | 2.208866 | 0.741696 | 0.9675717 | 0.4382479 | 0.02238484 | 0.000226093791 | 0.1103977 | 0.02450736 | 11.03404 | 4.621785 | 15.65583 | 1.232912 | 1.554652 | 2.207088 | 1.885348 | 0.32174 | 1.793 | 4.2442 | 0.8990834 | 0.4296119 | 0.7045982 | 93.5969 | 58.86561 | 145.71839 | 99.5116 | 5.823441 | 6.811204266 | 0 | 0 | 0.3221 | 0.0186 | 0 | 0.1221 | 0 | 0 | 0.407 | 0 | 0 | 0.1302 | 0 | 0 | 0 | 0 | 0.2442 | 0 | 0 | 0 | 0.7558 | 0 | 0 | 0 | 0
130 | 70 | 0.812(0.7Bi0.5Na0.5TiO3-0.3K0.5Na0.5NbO3)-0.188Sr0.7Bi0.2Ca0.1TiO3 | 0.188 | 5.435 | 292 | 0.01861301 | 83.96 | OK |  | 1 | 1 | 1.355294 | 0.613526 | 2.209025 | 0.741768 | 0.9675997 | 0.4382329 | 0.02235911 | 0.000225717324 | 0.11033 | 0.02448778 | 11.04877 | 4.616141 | 15.66491 | 1.232696 | 1.554616 | 2.207304 | 1.885384 | 0.32192 | 1.794 | 4.2436 | 0.8984231 | 0.4292541 | 0.7040678 | 93.63017 | 58.83859 | 145.76262 | 99.5128 | 5.824009 | 6.811245828 | 0 | 0 | 0.3218 | 0.0188 | 0 | 0.1218 | 0 | 0 | 0.406 | 0 | 0 | 0.1316 | 0 | 0 | 0 | 0 | 0.2436 | 0 | 0 | 0 | 0.7564 | 0 | 0 | 0 | 0
131 | 71 | 0.81(0.7Bi0.5Na0.5TiO3-0.3K0.5Na0.5NbO3)-0.19Sr0.7Bi0.2Ca0.1TiO3 | 0.19 | 5.496 | 291 | 0.0188866 | 83.12 | OK |  | 1 | 1 | 1.355345 | 0.613505 | 2.209183 | 0.74184 | 0.9676277 | 0.4382179 | 0.02233338 | 0.000225339975 | 0.1102624 | 0.02446814 | 11.06332 | 4.610481 | 15.6738 | 1.23248 | 1.55458 | 2.20752 | 1.88542 | 0.3221 | 1.795 | 4.243 | 0.8977611 | 0.4288951 | 0.7035361 | 93.66344 | 58.81156691 | 145.80685 | 99.514 | 5.824578 | 6.81128739 | 0 | 0 | 0.3215 | 0.019 | 0 | 0.1215 | 0 | 0 | 0.405 | 0 | 0 | 0.133 | 0 | 0 | 0 | 0 | 0.243 | 0 | 0 | 0 | 0.757 | 0 | 0 | 0 | 0
132 | 72 | 0.808(0.7Bi0.5Na0.5TiO3-0.3K0.5Na0.5NbO3)-0.192Sr0.7Bi0.2Ca0.1TiO3 | 0.192 | 5.321 | 290 | 0.01834828 | 82.97 | OK |  | 1 | 1 | 1.355396 | 0.613484 | 2.209342 | 0.741912 | 0.9676557 | 0.4382029 | 0.02230764 | 0.000224961744 | 0.1101947 | 0.02444844 | 11.07771 | 4.604804 | 15.68251 | 1.232264 | 1.554544 | 2.207736 | 1.885456 | 0.32228 | 1.796 | 4.2424 | 0.8970975 | 0.428535 | 0.7030029 | 93.69671 | 58.78454 | 145.85108 | 99.5152 | 5.825146 | 6.811328952 | 0 | 0 | 0.3212 | 0.0192 | 0 | 0.1212 | 0 | 0 | 0.404 | 0 | 0 | 0.1344 | 0 | 0 | 0 | 0 | 0.2424 | 0 | 0 | 0 | 0.7576 | 0 | 0 | 0 | 0
133 | 73 | 0.806(0.7Bi0.5Na0.5TiO3-0.3K0.5Na0.5NbO3)-0.194Sr0.7Bi0.2Ca0.1TiO3 | 0.194 | 5.272 | 289 | 0.01824221 | 81.33 | OK |  | 1 | 1 | 1.355447 | 0.613463 | 2.209501 | 0.741984 | 0.9676837 | 0.4381879 | 0.0222819 | 0.000224582631 | 0.1101269 | 0.02442866 | 11.09193 | 4.599111 | 15.69104 | 1.232048 | 1.554508 | 2.207952 | 1.885492 | 0.32246 | 1.797 | 4.2418 | 0.8964324 | 0.4281737 | 0.7024684 | 93.72998 | 58.75752 | 145.89531 | 99.5164 | 5.825715 | 6.811370514 | 0 | 0 | 0.3209 | 0.0194 | 0 | 0.1209 | 0 | 0 | 0.403 | 0 | 0 | 0.1358 | 0 | 0 | 0 | 0 | 0.2418 | 0 | 0 | 0 | 0.7582 | 0 | 0 | 0 | 0
134 | 74 | 0.804(0.7Bi0.5Na0.5TiO3-0.3K0.5Na0.5NbO3)-0.196Sr0.7Bi0.2Ca0.1TiO3 | 0.196 | 5.232 | 288 | 0.01816667 | 82.56 | OK |  | 1 | 1 | 1.355498 | 0.613442 | 2.20966 | 0.742056 | 0.9677117 | 0.4381729 | 0.02225615 | 0.000224202636 | 0.1100592 | 0.02440882 | 11.10598 | 4.593401 | 15.69938 | 1.231832 | 1.554472 | 2.208168 | 1.885528 | 0.32264 | 1.798 | 4.2412 | 0.8957656 | 0.4278114 | 0.7019325 | 93.76325 | 58.7305 | 145.93954 | 99.5176 | 5.826283 | 6.811412076 | 0 | 0 | 0.3206 | 0.0196 | 0 | 0.1206 | 0 | 0 | 0.402 | 0 | 0 | 0.1372 | 0 | 0 | 0 | 0 | 0.2412 | 0 | 0 | 0 | 0.7588 | 0 | 0 | 0 | 0
135 | 75 | 0.802(0.7Bi0.5Na0.5TiO3-0.3K0.5Na0.5NbO3)-0.198Sr0.7Bi0.2Ca0.1TiO3 | 0.198 | 5.201 | 287 | 0.01812195 | 82.98 | OK |  | 1 | 1 | 1.355549 | 0.613421 | 2.209818 | 0.742128 | 0.9677397 | 0.4381579 | 0.0222304 | 0.000223821759 | 0.1099913 | 0.02438892 | 11.11987 | 4.587676 | 15.70754 | 1.231616 | 1.554436 | 2.208384 | 1.885564 | 0.32282 | 1.799 | 4.2406 | 0.8950972 | 0.4274478 | 0.7013953 | 93.79652 | 58.70347 | 145.98377 | 99.5188 | 5.826852 | 6.811453638 | 0 | 0 | 0.3203 | 0.0198 | 0 | 0.1203 | 0 | 0 | 0.401 | 0 | 0 | 0.1386 | 0 | 0 | 0 | 0 | 0.2406 | 0 | 0 | 0 | 0.7594 | 0 | 0 | 0 | 0
136 | 76 | 0.8(0.7Bi0.5Na0.5TiO3-0.3K0.5Na0.5NbO3)-0.2Sr0.7Bi0.2Ca0.1TiO3 | 0.2 | 5.179 | 287 | 0.0180453 | 82.56 | OK |  | 1 | 1 | 1.3556 | 0.6134 | 2.209977 | 0.7422 | 0.9677677 | 0.4381429 | 0.02220464 | 0.00022344 | 0.1099234 | 0.02436894 | 11.13359 | 4.581933 | 15.71552 | 1.2314 | 1.5544 | 2.2086 | 1.8856 | 0.323 | 1.8 | 4.24 | 0.8944272 | 0.4270831 | 0.7008566 | 93.82979 | 58.6764488 | 146.028 | 99.52 | 5.827420104 | 6.8114952 | 0 | 0 | 0.32 | 0.02 | 0 | 0.12 | 0 | 0 | 0.4 | 0 | 0 | 0.14 | 0 | 0 | 0 | 0 | 0.24 | 0 | 0 | 0 | 0.76 | 0 | 0 | 0 | 0
137 | 77 | 0.798(0.7Bi0.5Na0.5TiO3-0.3K0.5Na0.5NbO3)-0.202Sr0.7Bi0.2Ca0.1TiO3 | 0.202 | 4.943 | 286 | 0.01728322 | 82.44 | OK |  | 1 | 1 | 1.355651 | 0.613379 | 2.210136 | 0.742272 | 0.9677957 | 0.4381279 | 0.02217888 | 0.000223057359 | 0.1098555 | 0.0243489 | 11.14715 | 4.576175 | 15.72333 | 1.231184 | 1.554364 | 2.208816 | 1.885636 | 0.32318 | 1.801 | 4.2394 | 0.8937556 | 0.4267173 | 0.7003166 | 93.86306 | 58.64943 | 146.07223 | 99.5212 | 5.827989 | 6.811536762 | 0 | 0 | 0.3197 | 0.0202 | 0 | 0.1197 | 0 | 0 | 0.399 | 0 | 0 | 0.1414 | 0 | 0 | 0 | 0 | 0.2394 | 0 | 0 | 0 | 0.7606 | 0 | 0 | 0 | 0
138 | 78 | 0.796(0.7Bi0.5Na0.5TiO3-0.3K0.5Na0.5NbO3)-0.204Sr0.7Bi0.2Ca0.1TiO3 | 0.204 | 5.151 | 285 | 0.01807368 | 82.23 | OK |  | 1 | 1 | 1.355702 | 0.613358 | 2.210295 | 0.742344 | 0.9678237 | 0.4381129 | 0.02215311 | 0.000222673836 | 0.1097875 | 0.02432879 | 11.16055 | 4.5704 | 15.73095 | 1.230968 | 1.554328 | 2.209032 | 1.885672 | 0.32336 | 1.802 | 4.2388 | 0.8930823 | 0.4263503 | 0.6997752 | 93.89633 | 58.6224 | 146.11646 | 99.5224 | 5.828557 | 6.811578324 | 0 | 0 | 0.3194 | 0.0204 | 0 | 0.1194 | 0 | 0 | 0.398 | 0 | 0 | 0.1428 | 0 | 0 | 0 | 0 | 0.2388 | 0 | 0 | 0 | 0.7612 | 0 | 0 | 0 | 0
139 | 79 | 0.794(0.7Bi0.5Na0.5TiO3-0.3K0.5Na0.5NbO3)-0.206Sr0.7Bi0.2Ca0.1TiO3 | 0.206 | 5.141 | 285 | 0.0180386 | 82.01 | OK |  | 1 | 1 | 1.355753 | 0.613337 | 2.210454 | 0.742416 | 0.9678517 | 0.4380979 | 0.02212733 | 0.000222289431 | 0.1097195 | 0.02430862 | 11.17379 | 4.564608 | 15.7384 | 1.230752 | 1.554292 | 2.209248 | 1.885708 | 0.32354 | 1.803 | 4.2382 | 0.8924074 | 0.4259821 | 0.6992324 | 93.9296 | 58.59538 | 146.16069 | 99.5236 | 5.829126 | 6.811619886 | 0 | 0 | 0.3191 | 0.0206 | 0 | 0.1191 | 0 | 0 | 0.397 | 0 | 0 | 0.1442 | 0 | 0 | 0 | 0 | 0.2382 | 0 | 0 | 0 | 0.7618 | 0 | 0 | 0 | 0
140 | 80 | 0.792(0.7Bi0.5Na0.5TiO3-0.3K0.5Na0.5NbO3)-0.208Sr0.7Bi0.2Ca0.1TiO3 | 0.208 | 5.129 | 284 | 0.01805986 | 81.97 | OK |  | 1 | 1 | 1.355804 | 0.613316 | 2.210612 | 0.742488 | 0.9678797 | 0.4380829 | 0.02210155 | 0.000221904144 | 0.1096515 | 0.02428837 | 11.18687 | 4.5588 | 15.74567 | 1.230536 | 1.554256 | 2.209464 | 1.885744 | 0.32372 | 1.804 | 4.2376 | 0.8917309 | 0.4256128 | 0.6986881 | 93.96287 | 58.56835 | 146.20492 | 99.5248 | 5.829694 | 6.811661448 | 0 | 0 | 0.3188 | 0.0208 | 0 | 0.1188 | 0 | 0 | 0.396 | 0 | 0 | 0.1456 | 0 | 0 | 0 | 0 | 0.2376 | 0 | 0 | 0 | 0.7624 | 0 | 0 | 0 | 0
141 | 81 | 0.79(0.7Bi0.5Na0.5TiO3-0.3K0.5Na0.5NbO3)-0.21Sr0.7Bi0.2Ca0.1TiO3 | 0.21 | 5.112 | 284 | 0.018 | 82.59 | OK |  | 1 | 1 | 1.355855 | 0.613295 | 2.210771 | 0.74256 | 0.9679077 | 0.4380679 | 0.02207577 | 0.000221517975 | 0.1095834 | 0.02426806 | 11.1998 | 4.552976 | 15.75277 | 1.23032 | 1.55422 | 2.20968 | 1.88578 | 0.3239 | 1.805 | 4.237 | 0.8910527 | 0.4252423 | 0.6981425 | 93.99614 | 58.54133069 | 146.24915 | 99.526 | 5.830263 | 6.81170301 | 0 | 0 | 0.3185 | 0.021 | 0 | 0.1185 | 0 | 0 | 0.395 | 0 | 0 | 0.147 | 0 | 0 | 0 | 0 | 0.237 | 0 | 0 | 0 | 0.763 | 0 | 0 | 0 | 0
142 | 82 | 0.788(0.7Bi0.5Na0.5TiO3-0.3K0.5Na0.5NbO3)-0.212Sr0.7Bi0.2Ca0.1TiO3 | 0.212 | 5.247 | 283 | 0.01854064 | 81.52 | OK |  | 1 | 1 | 1.355906 | 0.613274 | 2.21093 | 0.742632 | 0.9679357 | 0.4380529 | 0.02204998 | 0.000221130924 | 0.1095152 | 0.02424768 | 11.21256 | 4.547135 | 15.7597 | 1.230104 | 1.554184 | 2.209896 | 1.885816 | 0.32408 | 1.806 | 4.2364 | 0.890373 | 0.4248706 | 0.6975955 | 94.02941 | 58.51431 | 146.29338 | 99.5272 | 5.830831 | 6.811744572 | 0 | 0 | 0.3182 | 0.0212 | 0 | 0.1182 | 0 | 0 | 0.394 | 0 | 0 | 0.1484 | 0 | 0 | 0 | 0 | 0.2364 | 0 | 0 | 0 | 0.7636 | 0 | 0 | 0 | 0
143 | 83 | 0.786(0.7Bi0.5Na0.5TiO3-0.3K0.5Na0.5NbO3)-0.214Sr0.7Bi0.2Ca0.1TiO3 | 0.214 | 5.053 | 283 | 0.01785512 | 81.53 | OK |  | 1 | 1 | 1.355957 | 0.613253 | 2.211089 | 0.742704 | 0.9679637 | 0.4380379 | 0.02202418 | 0.000220742991 | 0.109447 | 0.02422723 | 11.22518 | 4.541277 | 15.76645 | 1.229888 | 1.554148 | 2.210112 | 1.885852 | 0.32426 | 1.807 | 4.2358 | 0.8896915 | 0.4244978 | 0.6970471 | 94.06268 | 58.48728 | 146.33761 | 99.5284 | 5.8314 | 6.811786134 | 0 | 0 | 0.3179 | 0.0214 | 0 | 0.1179 | 0 | 0 | 0.393 | 0 | 0 | 0.1498 | 0 | 0 | 0 | 0 | 0.2358 | 0 | 0 | 0 | 0.7642 | 0 | 0 | 0 | 0
144 | 84 | 0.784(0.7Bi0.5Na0.5TiO3-0.3K0.5Na0.5NbO3)-0.216Sr0.7Bi0.2Ca0.1TiO3 | 0.216 | 5.007 | 282 | 0.01775532 | 81.12 | OK |  | 1 | 1 | 1.356008 | 0.613232 | 2.211248 | 0.742776 | 0.9679917 | 0.4380229 | 0.02199838 | 0.000220354176 | 0.1093788 | 0.02420671 | 11.23763 | 4.535403 | 15.77304 | 1.229672 | 1.554112 | 2.210328 | 1.885888 | 0.32444 | 1.808 | 4.2352 | 0.8890084 | 0.4241238 | 0.6964973 | 94.09595 | 58.46026 | 146.38184 | 99.5296 | 5.831968 | 6.811827696 | 0 | 0 | 0.3176 | 0.0216 | 0 | 0.1176 | 0 | 0 | 0.392 | 0 | 0 | 0.1512 | 0 | 0 | 0 | 0 | 0.2352 | 0 | 0 | 0 | 0.7648 | 0 | 0 | 0 | 0
145 | 85 | 0.782(0.7Bi0.5Na0.5TiO3-0.3K0.5Na0.5NbO3)-0.218Sr0.7Bi0.2Ca0.1TiO3 | 0.218 | 4.951 | 282 | 0.01755674 | 82.96 | OK |  | 1 | 1 | 1.356059 | 0.613211 | 2.211407 | 0.742848 | 0.9680197 | 0.4380079 | 0.02197258 | 0.000219964479 | 0.1093105 | 0.02418613 | 11.24994 | 4.529512 | 15.77945 | 1.229456 | 1.554076 | 2.210544 | 1.885924 | 0.32462 | 1.809 | 4.2346 | 0.8883237 | 0.4237486 | 0.6959461 | 94.12922 | 58.43324 | 146.42607 | 99.5308 | 5.832537 | 6.811869258 | 0 | 0 | 0.3173 | 0.0218 | 0 | 0.1173 | 0 | 0 | 0.391 | 0 | 0 | 0.1526 | 0 | 0 | 0 | 0 | 0.2346 | 0 | 0 | 0 | 0.7654 | 0 | 0 | 0 | 0
146 | 86 | 0.78(0.7Bi0.5Na0.5TiO3-0.3K0.5Na0.5NbO3)-0.22Sr0.7Bi0.2Ca0.1TiO3 | 0.22 | 4.884 | 281 | 0.01738078 | 81.62 | OK |  | 1 | 1 | 1.35611 | 0.61319 | 2.211566 | 0.74292 | 0.9680478 | 0.4379929 | 0.0219467679 | 0.0002195739 | 0.1092422 | 0.02416547 | 11.26209 | 4.523605 | 15.7857 | 1.22924 | 1.55404 | 2.21076 | 1.88596 | 0.3248 | 1.81 | 4.234 | 0.8876373 | 0.4233722 | 0.6953934 | 94.16249 | 58.40621258 | 146.4703 | 99.532 | 5.833105 | 6.81191082 | 0 | 0 | 0.317 | 0.022 | 0 | 0.117 | 0 | 0 | 0.39 | 0 | 0 | 0.154 | 0 | 0 | 0 | 0 | 0.234 | 0 | 0 | 0 | 0.766 | 0 | 0 | 0 | 0
147 | 87 | 0.778(0.7Bi0.5Na0.5TiO3-0.3K0.5Na0.5NbO3)-0.222Sr0.7Bi0.2Ca0.1TiO3 | 0.222 | 4.811 | 281 | 0.017121 | 81 | OK |  | 1 | 1 | 1.356161 | 0.613169 | 2.211725 | 0.742992 | 0.9680758 | 0.4379779 | 0.02192095 | 0.000219182439 | 0.1091738 | 0.02414475 | 11.27409 | 4.517681 | 15.79177 | 1.229024 | 1.554004 | 2.210976 | 1.885996 | 0.32498 | 1.811 | 4.2334 | 0.8869493 | 0.4229946 | 0.6948393 | 94.19576 | 58.37919 | 146.51453 | 99.5332 | 5.833674 | 6.811952382 | 0 | 0 | 0.3167 | 0.0222 | 0 | 0.1167 | 0 | 0 | 0.389 | 0 | 0 | 0.1554 | 0 | 0 | 0 | 0 | 0.2334 | 0 | 0 | 0 | 0.7666 | 0 | 0 | 0 | 0
148 | 88 | 0.776(0.7Bi0.5Na0.5TiO3-0.3K0.5Na0.5NbO3)-0.224Sr0.7Bi0.2Ca0.1TiO3 | 0.224 | 4.552 | 280 | 0.01625714 | 80.88 | OK |  | 1 | 1 | 1.356212 | 0.613148 | 2.211884 | 0.743064 | 0.9681038 | 0.4379629 | 0.02189513 | 0.000218790096 | 0.1091054 | 0.02412396 | 11.28594 | 4.51174 | 15.79768 | 1.228808 | 1.553968 | 2.211192 | 1.886032 | 0.32516 | 1.812 | 4.2328 | 0.8862596 | 0.4226159 | 0.6942839 | 94.22903 | 58.35217 | 146.55876 | 99.5344 | 5.834242 | 6.811993944 | 0 | 0 | 0.3164 | 0.0224 | 0 | 0.1164 | 0 | 0 | 0.388 | 0 | 0 | 0.1568 | 0 | 0 | 0 | 0 | 0.2328 | 0 | 0 | 0 | 0.7672 | 0 | 0 | 0 | 0
149 | 89 | 0.774(0.7Bi0.5Na0.5TiO3-0.3K0.5Na0.5NbO3)-0.226Sr0.7Bi0.2Ca0.1TiO3 | 0.226 | 4.652 | 280 | 0.01661429 | 80.74 | OK |  | 1 | 1 | 1.356263 | 0.613127 | 2.212043 | 0.743136 | 0.9681318 | 0.4379479 | 0.0218693 | 0.000218396871 | 0.1090369 | 0.02410309 | 11.29765 | 4.505782 | 15.80343 | 1.228592 | 1.553932 | 2.211408 | 1.886068 | 0.32534 | 1.813 | 4.2322 | 0.8855682 | 0.4222359 | 0.6937269 | 94.2623 | 58.32514 | 146.60299 | 99.5356 | 5.834811 | 6.812035506 | 0 | 0 | 0.3161 | 0.0226 | 0 | 0.1161 | 0 | 0 | 0.387 | 0 | 0 | 0.1582 | 0 | 0 | 0 | 0 | 0.2322 | 0 | 0 | 0 | 0.7678 | 0 | 0 | 0 | 0
150 | 90 | 0.772(0.7Bi0.5Na0.5TiO3-0.3K0.5Na0.5NbO3)-0.228Sr0.7Bi0.2Ca0.1TiO3 | 0.228 | 4.575 | 279 | 0.01639785 | 82.3 | OK |  | 1 | 1 | 1.356314 | 0.613106 | 2.212201 | 0.743208 | 0.9681598 | 0.4379329 | 0.02184347 | 0.000218002764 | 0.1089684 | 0.02408216 | 11.3092 | 4.499807 | 15.80901 | 1.228376 | 1.553896 | 2.211624 | 1.886104 | 0.32552 | 1.814 | 4.2316 | 0.8848751 | 0.4218548 | 0.6931686 | 94.29557 | 58.29812 | 146.64722 | 99.5368 | 5.835379 | 6.812077068 | 0 | 0 | 0.3158 | 0.0228 | 0 | 0.1158 | 0 | 0 | 0.386 | 0 | 0 | 0.1596 | 0 | 0 | 0 | 0 | 0.2316 | 0 | 0 | 0 | 0.7684 | 0 | 0 | 0 | 0
151 | 91 | 0.77(0.7Bi0.5Na0.5TiO3-0.3K0.5Na0.5NbO3)-0.23Sr0.7Bi0.2Ca0.1TiO3 | 0.23 | 4.503 | 279 | 0.01613978 | 81.9 | OK |  | 1 | 1 | 1.356365 | 0.613085 | 2.21236 | 0.74328 | 0.9681878 | 0.4379179 | 0.02181764 | 0.000217607775 | 0.1088998 | 0.02406116 | 11.32061 | 4.493816 | 15.81443 | 1.22816 | 1.55386 | 2.21184 | 1.88614 | 0.3257 | 1.815 | 4.231 | 0.8841804 | 0.4214724 | 0.6926088 | 94.32885 | 58.27109447 | 146.69145 | 99.538 | 5.835948 | 6.81211863 | 0 | 0 | 0.3155 | 0.023 | 0 | 0.1155 | 0 | 0 | 0.385 | 0 | 0 | 0.161 | 0 | 0 | 0 | 0 | 0.231 | 0 | 0 | 0 | 0.769 | 0 | 0 | 0 | 0
152 | 92 | 0.768(0.7Bi0.5Na0.5TiO3-0.3K0.5Na0.5NbO3)-0.232Sr0.7Bi0.2Ca0.1TiO3 | 0.232 | 4.441 | 278 | 0.01597482 | 80.5 | OK |  | 1 | 1 | 1.356416 | 0.613064 | 2.212519 | 0.743352 | 0.9682158 | 0.4379029 | 0.02179179 | 0.000217211904 | 0.1088312 | 0.02404008 | 11.33187 | 4.487808 | 15.81968 | 1.227944 | 1.553824 | 2.212056 | 1.886176 | 0.32588 | 1.816 | 4.2304 | 0.883484 | 0.4210889 | 0.6920476 | 94.36212 | 58.24407 | 146.73568 | 99.5392 | 5.836516 | 6.812160192 | 0 | 0 | 0.3152 | 0.0232 | 0 | 0.1152 | 0 | 0 | 0.384 | 0 | 0 | 0.1624 | 0 | 0 | 0 | 0 | 0.2304 | 0 | 0 | 0 | 0.7696 | 0 | 0 | 0 | 0
153 | 93 | 0.766(0.7Bi0.5Na0.5TiO3-0.3K0.5Na0.5NbO3)-0.234Sr0.7Bi0.2Ca0.1TiO3 | 0.234 | 4.539 | 277 | 0.01638628 | 80.5 | OK |  | 1 | 1 | 1.356467 | 0.613043 | 2.212678 | 0.743424 | 0.9682439 | 0.4378879 | 0.02176595 | 0.000216815151 | 0.1087626 | 0.02401894 | 11.34299 | 4.481783 | 15.82477 | 1.227728 | 1.553788 | 2.212272 | 1.886212 | 0.32606 | 1.817 | 4.2298 | 0.8827859 | 0.4207041 | 0.691485 | 94.39539 | 58.21705 | 146.77991 | 99.5404 | 5.837085 | 6.812201754 | 0 | 0 | 0.3149 | 0.0234 | 0 | 0.1149 | 0 | 0 | 0.383 | 0 | 0 | 0.1638 | 0 | 0 | 0 | 0 | 0.2298 | 0 | 0 | 0 | 0.7702 | 0 | 0 | 0 | 0
154 | 94 | 0.764(0.7Bi0.5Na0.5TiO3-0.3K0.5Na0.5NbO3)-0.236Sr0.7Bi0.2Ca0.1TiO3 | 0.236 | 4.349 | 277 | 0.01570036 | 79.9 | OK |  | 1 | 1 | 1.356518 | 0.613022 | 2.212837 | 0.743496 | 0.9682719 | 0.4378729 | 0.0217401 | 0.000216417516 | 0.1086939 | 0.02399773 | 11.35396 | 4.475741 | 15.8297 | 1.227512 | 1.553752 | 2.212488 | 1.886248 | 0.32624 | 1.818 | 4.2292 | 0.8820862 | 0.4203182 | 0.6909209 | 94.42866 | 58.19002 | 146.82414 | 99.5416 | 5.837653 | 6.812243316 | 0 | 0 | 0.3146 | 0.0236 | 0 | 0.1146 | 0 | 0 | 0.382 | 0 | 0 | 0.1652 | 0 | 0 | 0 | 0 | 0.2292 | 0 | 0 | 0 | 0.7708 | 0 | 0 | 0 | 0
155 | 95 | 0.762(0.7Bi0.5Na0.5TiO3-0.3K0.5Na0.5NbO3)-0.238Sr0.7Bi0.2Ca0.1TiO3 | 0.238 | 4.32 | 276 | 0.01565217 | 80.43 | OK |  | 1 | 1 | 1.356569 | 0.613001 | 2.212996 | 0.743568 | 0.9682999 | 0.4378579 | 0.02171424 | 0.000216018999 | 0.1086252 | 0.02397645 | 11.36479 | 4.469682 | 15.83447 | 1.227296 | 1.553716 | 2.212704 | 1.886284 | 0.32642 | 1.819 | 4.2286 | 0.8813847 | 0.419931 | 0.6903554 | 94.46193 | 58.163 | 146.86837 | 99.5428 | 5.838222 | 6.812284878 | 0 | 0 | 0.3143 | 0.0238 | 0 | 0.1143 | 0 | 0 | 0.381 | 0 | 0 | 0.1666 | 0 | 0 | 0 | 0 | 0.2286 | 0 | 0 | 0 | 0.7714 | 0 | 0 | 0 | 0
156 | 96 | 0.76(0.7Bi0.5Na0.5TiO3-0.3K0.5Na0.5NbO3)-0.24Sr0.7Bi0.2Ca0.1TiO3 | 0.24 | 4.303 | 275 | 0.01564727 | 79.55 | OK |  | 1 | 1 | 1.35662 | 0.61298 | 2.213155 | 0.74364 | 0.9683279 | 0.4378429 | 0.0216883756 | 0.0002156196 | 0.1085564 | 0.02395509 | 11.37547 | 4.463606 | 15.83908 | 1.22708 | 1.55368 | 2.21292 | 1.88632 | 0.3266 | 1.82 | 4.228 | 0.8806816 | 0.4195426 | 0.6897884 | 94.4952 | 58.13597636 | 146.9126 | 99.544 | 5.83879 | 6.81232644 | 0 | 0 | 0.314 | 0.024 | 0 | 0.114 | 0 | 0 | 0.38 | 0 | 0 | 0.168 | 0 | 0 | 0 | 0 | 0.228 | 0 | 0 | 0 | 0.772 | 0 | 0 | 0 | 0
157 | 97 | 0.758(0.7Bi0.5Na0.5TiO3-0.3K0.5Na0.5NbO3)-0.242Sr0.7Bi0.2Ca0.1TiO3 | 0.242 | 4.294 | 274 | 0.01567153 | 79.63 | OK |  | 1 | 1 | 1.356671 | 0.612959 | 2.213314 | 0.743712 | 0.9683559 | 0.4378279 | 0.02166251 | 0.000215219319 | 0.1084875 | 0.02393366 | 11.38602 | 4.457513 | 15.84353 | 1.226864 | 1.553644 | 2.213136 | 1.886356 | 0.32678 | 1.821 | 4.2274 | 0.8799767 | 0.419153 | 0.6892199 | 94.52847 | 58.10895 | 146.95683 | 99.5452 | 5.839359 | 6.812368002 | 0 | 0 | 0.3137 | 0.0242 | 0 | 0.1137 | 0 | 0 | 0.379 | 0 | 0 | 0.1694 | 0 | 0 | 0 | 0 | 0.2274 | 0 | 0 | 0 | 0.7726 | 0 | 0 | 0 | 0
158 | 98 | 0.756(0.7Bi0.5Na0.5TiO3-0.3K0.5Na0.5NbO3)-0.244Sr0.7Bi0.2Ca0.1TiO3 | 0.244 | 4.291 | 273 | 0.01571795 | 79.12 | OK |  | 1 | 1 | 1.356722 | 0.612938 | 2.213473 | 0.743784 | 0.9683839 | 0.4378129 | 0.02163663 | 0.000214818156 | 0.1084186 | 0.02391217 | 11.39642 | 4.451403 | 15.84782 | 1.226648 | 1.553608 | 2.213352 | 1.886392 | 0.32696 | 1.822 | 4.2268 | 0.8792702 | 0.4187622 | 0.68865 | 94.56174 | 58.08193 | 147.00106 | 99.5464 | 5.839927 | 6.812409564 | 0 | 0 | 0.3134 | 0.0244 | 0 | 0.1134 | 0 | 0 | 0.378 | 0 | 0 | 0.1708 | 0 | 0 | 0 | 0 | 0.2268 | 0 | 0 | 0 | 0.7732 | 0 | 0 | 0 | 0
159 | 99 | 0.754(0.7Bi0.5Na0.5TiO3-0.3K0.5Na0.5NbO3)-0.246Sr0.7Bi0.2Ca0.1TiO3 | 0.246 | 4.09 | 272 | 0.01503676 | 78.65 | OK |  | 1 | 1 | 1.356773 | 0.612917 | 2.213633 | 0.743856 | 0.968412 | 0.4377979 | 0.02161076 | 0.000214416111 | 0.1083497 | 0.0238906 | 11.40668 | 4.445276 | 15.85196 | 1.226432 | 1.553572 | 2.213568 | 1.886428 | 0.32714 | 1.823 | 4.2262 | 0.8785619 | 0.4183701 | 0.6880787 | 94.59501 | 58.05491 | 147.04529 | 99.5476 | 5.840496 | 6.812451126 | 0 | 0 | 0.3131 | 0.0246 | 0 | 0.1131 | 0 | 0 | 0.377 | 0 | 0 | 0.1722 | 0 | 0 | 0 | 0 | 0.2262 | 0 | 0 | 0 | 0.7738 | 0 | 0 | 0 | 0
160 | 100 | 0.752(0.7Bi0.5Na0.5TiO3-0.3K0.5Na0.5NbO3)-0.248Sr0.7Bi0.2Ca0.1TiO3 | 0.248 | 4.288 | 271 | 0.01582288 | 78.35 | OK |  | 1 | 1 | 1.356824 | 0.612896 | 2.213792 | 0.743928 | 0.96844 | 0.4377829 | 0.02158487 | 0.000214013184 | 0.1082807 | 0.02386896 | 11.41681 | 4.439132 | 15.85594 | 1.226216 | 1.553536 | 2.213784 | 1.886464 | 0.32732 | 1.824 | 4.2256 | 0.8778519 | 0.4179768 | 0.6875059 | 94.62828 | 58.02788 | 147.08952 | 99.5488 | 5.841064 | 6.812492688 | 0 | 0 | 0.3128 | 0.0248 | 0 | 0.1128 | 0 | 0 | 0.376 | 0 | 0 | 0.1736 | 0 | 0 | 0 | 0 | 0.2256 | 0 | 0 | 0 | 0.7744 | 0 | 0 | 0 | 0
161 | 101 | 0.75(0.7Bi0.5Na0.5TiO3-0.3K0.5Na0.5NbO3)-0.25Sr0.7Bi0.2Ca0.1TiO3 | 0.25 | 4.282 | 270 | 0.01585926 | 78 | OK |  | 1 | 1 | 1.356875 | 0.612875 | 2.213951 | 0.744 | 0.968468 | 0.4377679 | 0.02155898 | 0.000213609375 | 0.1082117 | 0.02384725 | 11.42679 | 4.432971 | 15.85976 | 1.226 | 1.5535 | 2.214 | 1.8865 | 0.3275 | 1.825 | 4.225 | 0.8771402 | 0.4175823 | 0.6869316 | 94.66154723 | 58.00085825 | 147.13375 | 99.55 | 5.841633 | 6.81253425 | 0 | 0 | 0.3125 | 0.025 | 0 | 0.1125 | 0 | 0 | 0.375 | 0 | 0 | 0.175 | 0 | 0 | 0 | 0 | 0.225 | 0 | 0 | 0 | 0.775 | 0 | 0 | 0 | 0
52 | 148 | 0.85K0.5Na0.5NbO3-0.15Bi(Zn2/3Ta1/3)O3 | 0.26 | 4.142 | 600 | 0.006903333 | 92 | OK |  | 1 | 1 | 1.46325 | 0.65 | 2.251154 | 0.81325 | 0.9876212 | 0.4642857 | 0.0284569375 | 0.0009 | 0.1152857 | 0.04615385 | 8.413273 | 4.30844 | 12.72171 | 1.02875 | 1.6 | 2.41125 | 1.84 | 0.57125 | 1.3 | 4.7 | 0.7141428 | 0.9 | 0.8124038 | 57.73449 | 94.5558085 | 199.47 | 90.867 | 5.121717 | 7.06192075 | 0 | 0 | 0.15 | 0 | 0 | 0.425 | 0 | 0 | 0.425 | 0 | 0 | 0 | 0 | 0 | 0 | 0 | 0.85 | 0 | 0 | 0.05 | 0 | 0 | 0 | 0.1 | 0
51 | 147 | 0.95(0.55Bi0.5Na0.5TiO30.45Sr0.7Bi0.2TiO3)-0.05K0.5Na0.5NbO3 | 0.265 | 4.023 | 517 | 0.007781431 | 87 | 已归一化 | A位总量=0.957250，按位点归一化后计算；电荷平衡检查异常: vA+vB=6.0871 | 0.95725 | 1 | 1.332468 | 0.60675 | 2.196074 | 0.725718 | 0.9628238 | 0.4333929 | 0.01663609 | 5.81875e-05 | 0.09679854 | 0.01257202 | 9.873689 | 1.650548 | 11.52424 | 1.284748 | 1.543 | 2.155252 | 1.897 | 0.258252 | 2.037085 | 4.05 | 0.8282575 | 0.2179449 | 0.6056032 | 110.9872 | 50.1189685 | 135.2536 | 99.9 | 6.06949 | 6.8246565 | 0 | 0 | 0.3622356 | 0 | 0 | 0.02611648 | 0 | 0 | 0.2990337 | 0 | 0 | 0.3126143 | 0 | 0 | 0 | 0 | 0.05 | 0 | 0 | 0 | 0.95 | 0 | 0 | 0 | 0
50 | 146 | 0.8BNT-0.2(0.7SrTiO3-0.3Bi0.5Li0.5TiO3) | 0.27 | 3.927 | 520 | 0.007551923 | 89 | OK |  | 1 | 1 | 1.2883 | 0.605 | 2.129421 | 0.6833 | 0.9480874 | 0.4321429 | 0.01744611 | 0 | 0.1025256 | 0 | 9.228022 | 0 | 9.228022 | 1.3514 | 1.54 | 2.0886 | 1.9 | 0.1886 | 2 | 4 | 0.9273618 | 0 | 0.6557439 | 111.5325 | 47.867 | 118.251375 | 100 | 6.147436 | 6.82812 | 0 | 0 | 0.43 | 0 | 0 | 0 | 0 | 0.03 | 0.4 | 0 | 0 | 0.14 | 0 | 0 | 0 | 0 | 0 | 0 | 0 | 0 | 1 | 0 | 0 | 0 | 0
49 | 145 | 0.82Bi0.5Na0.5TiO3–0.18Sr1/2Nd1/3(Mg1/3Nb2/3)O3 | 0.276 | 3.89 | 480 | 0.008104167 | 82.6 | 已归一化 | A位总量=0.970000，按位点归一化后计算；电荷平衡检查异常: vA+vB=6.0619 | 0.97 | 1 | 1.294227 | 0.6161 | 2.100677 | 0.6781268 | 0.9449462 | 0.4400714 | 0.01240791 | 0.00081729 | 0.08606744 | 0.04640202 | 9.318068 | 4.871993 | 14.19006 | 1.354845 | 1.5334 | 2.085155 | 1.9066 | 0.1785546 | 2.061856 | 4 | 0.9504685 | 0.6 | 0.7947925 | 115.1011 | 51.8580044 | 120.2216 | 98.032 | 6.121774 | 6.86889456 | 0 | 0 | 0.4226804 | 0 | 0 | 0 | 0 | 0 | 0.4226804 | 0.06185567 | 0 | 0.09278351 | 0 | 0 | 0 | 0.06 | 0.12 | 0 | 0 | 0 | 0.82 | 0 | 0 | 0 | 0
48 | 144 | 0.85(0.94BNT-0.06BT)-0.15BiMg2/3Nb1/3O3 | 0.281 | 4.102 | 420 | 0.009766667 | 79.6 | OK |  | 1 | 1 | 1.28033 | 0.61825 | 2.070894 | 0.66208 | 0.9390707 | 0.4416071 | 0.0170366911 | 0.0012081875 | 0.1019461 | 0.05622158 | 7.045189 | 4.30844 | 11.35363 | 1.460975 | 1.52 | 1.979025 | 1.92 | 0.059025 | 2.15 | 3.85 | 0.9625487 | 0.6538348 | 0.8228001 | 131.0228 | 47.7627685 | 105.24665 | 97.02 | 6.322247 | 6.9064681 | 0 | 0.051 | 0.5495 | 0 | 0 | 0 | 0 | 0 | 0.3995 | 0 | 0 | 0 | 0 | 0 | 0 | 0.1 | 0.05 | 0 | 0 | 0 | 0.85 | 0 | 0 | 0 | 0
47 | 143 | 0.85NaNbO3-0.15Bi0.1Sr0.85TiO3 | 0.286 | 3.971 | 337 | 0.01178338 | 81 | 已归一化 | A位总量=0.992500，按位点归一化后计算 | 0.9925 | 1 | 1.393098 | 0.63475 | 2.19472 | 0.7583482 | 0.9706444 | 0.4533929 | 0.001043046 | 0.0001561875 | 0.02318302 | 0.01968885 | 3.822297 | 3.514599 | 7.336896 | 0.9472292 | 1.591 | 2.492771 | 1.849 | 0.6437708 | 1.15869 | 4.85 | 0.404641 | 0.3570714 | 0.3815982 | 34.10333 | 86.1504645 | 165.3985 | 98.3 | 5.242916 | 6.7692405 | 0 | 0 | 0.01511335 | 0 | 0 | 0 | 0 | 0 | 0.8564232 | 0 | 0 | 0.1284635 | 0 | 0 | 0 | 0 | 0.85 | 0 | 0 | 0 | 0.15 | 0 | 0 | 0 | 0
45 | 142 | 0.2（0.4Bi0.5Na0.5TiO3-0.60BaTiO3）-0.8SrTiO3 | 0.291 | 3.982 | 495 | 0.008044444 | 87 | OK |  | 1 | 1 | 1.4476 | 0.605 | 2.392727 | 0.8426 | 1.004268 | 0.4321429 | 0.00642624 | 0 | 0.05537706 | 0 | 5.740775 | 0 | 5.740775 | 0.98 | 1.54 | 2.46 | 1.9 | 0.56 | 2 | 4 | 0.2828427 | 0 | 0.2 | 95.85405 | 47.867 | 198.828 | 100 | 5.678277 | 6.82812 | 0 | 0.12 | 0.04 | 0 | 0 | 0 | 0 | 0 | 0.04 | 0 | 0 | 0.8 | 0 | 0 | 0 | 0 | 0 | 0 | 0 | 0 | 1 | 0 | 0 | 0 | 0
44 | 141 | 0.60Bi₀.₅Na₀.₅TiO₃-0.20BaTiO₃-0.20BiScO₃-TSS (0.20BS-TSS) | 0.297 | 3.903 | 260 | 0.01501154 | 89.5 | OK |  | 1 | 1 | 1.324 | 0.633 | 2.091627 | 0.691 | 0.9474466 | 0.4521429 | 0.029524 | 0.003136 | 0.1297776 | 0.08846761 | 8.561011 | 4.160577 | 12.72159 | 1.407 | 1.504 | 2.033 | 1.936 | 0.097 | 2.2 | 3.8 | 0.8717798 | 0.4 | 0.678233 | 138.8525 | 47.2847816 | 127.21 | 99.4 | 6.226814008 | 6.774794 | 0 | 0.2 | 0.5 | 0 | 0 | 0 | 0 | 0 | 0.3 | 0 | 0 | 0 | 0 | 0 | 0 | 0 | 0 | 0.2 | 0 | 0 | 0.8 | 0 | 0 | 0 | 0
43 | 140 | 0.92(0.65BNT-0.35BST)-0.08NN | 0.302 | 3.772 | 350 | 0.01077714 | 95 | OK |  | 1 | 1 | 1.39506 | 0.6146425 | 2.26971 | 0.7804175 | 0.9810206 | 0.4390304 | 0.0300307964 | 0.0005866347 | 0.1242197 | 0.0394059 | 9.09262 | 4.587483 | 13.6801 | 1.20715 | 1.57861 | 2.23285 | 1.86139 | 0.37146 | 1.92 | 4.08 | 0.819512 | 0.2712932 | 0.6104097 | 115.4176 | 57.1730111 | 163.5993 | 96.0565 | 5.804235 | 6.864100139 | 0 | 0.322 | 0.299 | 0 | 0 | 0 | 0 | 0 | 0.379 | 0 | 0 | 0 | 0 | 0 | 0 | 0 | 0.08 | 0 | 0.0805 | 0 | 0.8395 | 0 | 0 | 0 | 0
41 | 139 | 0.6[0.92Ba0.85Ca0.15Zr0.1Ti0.9O3-0.08Bi(Zn2/3Ta1/3)O3]-0.4(Sr0.7Bi0.2)TiO3 | 0.307 | 3.628 | 560 | 0.006478571 | 93.38 | 已归一化 | A位总量=0.960000，按位点归一化后计算；电荷平衡检查异常: vA+vB=6.0853 | 0.96 | 1 | 1.4784625 | 0.616228 | 2.399213 | 0.8622345 | 1.009499 | 0.4401629 | 0.02322801 | 0.001206752016 | 0.1030851 | 0.05637254 | 9.888251 | 3.607577 | 13.49583 | 1.051654 | 1.531288 | 2.388346 | 1.908712 | 0.4796338 | 2.133333 | 3.952 | 0.3399346 | 0.3764253 | 0.3586444 | 123.9952 | 52.95001648 | 210.7257 | 98.28384 | 5.706866 | 6.911069 | 0 | 0.48875 | 0.1333333 | 0.08625 | 0 | 0 | 0 | 0 | 0 | 0 | 0 | 0.2916667 | 0 | 0 | 0 | 0 | 0 | 0 | 0 | 0.016 | 0.8968 | 0 | 0 | 0.032 | 0.0552
40 | 138 | 0.8Bi0.5Na0.5TiO3-0.2Sr0.7Sm0.2TiO3 | 0.312 | 3.357 | 560 | 0.005994643 | 87.9 | 已归一化 | A位总量=0.980000，按位点归一化后计算 | 0.98 | 1 | 1.301224 | 0.605 | 2.150784 | 0.6962245 | 0.9526455 | 0.4321429 | 0.01314952 | 0 | 0.08812573 | 0 | 9.478867 | 0 | 9.478867 | 1.338571 | 1.54 | 2.101429 | 1.9 | 0.2014286 | 2.040816 | 4 | 0.9249199 | 0 | 0.6540172 | 113.336 | 47.867 | 122.0082 | 100 | 6.115171 | 6.82812 | 0 | 0 | 0.4081633 | 0 | 0 | 0 | 0 | 0 | 0.4081633 | 0 | 0.04081633 | 0.1428571 | 0 | 0 | 0 | 0 | 0 | 0 | 0 | 0 | 1 | 0 | 0 | 0 | 0
39 | 137 | 0.8K0.2La0.2Bi0.3Na0.3TiO3-0.2Sr0.7Bi0.2Ca0.1TiO3 | 0.317 | 3.457 | 320 | 0.010803125 | 85 | OK |  | 1 | 1 | 1.3696 | 0.605 | 2.263802 | 0.7646 | 0.9767596 | 0.4321429 | 0.02367984 | 0 | 0.1123558 | 0 | 13.62625 | 0 | 13.62625 | 1.2154 | 1.54 | 2.2246 | 1.9 | 0.3246 | 2.04 | 4 | 0.9156419 | 0 | 0.6474566 | 105.581 | 47.867 | 164.064 | 100 | 5.779678 | 6.82812 | 0 | 0 | 0.28 | 0.02 | 0 | 0.16 | 0.16 | 0 | 0.24 | 0 | 0 | 0.14 | 0 | 0 | 0 | 0 | 0 | 0 | 0 | 0 | 1 | 0 | 0 | 0 | 0
38 | 136 | 0.67Bi₀.₅Na₀.₅TiO₃-0.33Sr₀.₇La₀.₂Zr₀.₁₅Ti₀.₈₅O₃ | 0.323 | 3.426 | 360 | 0.009516667 | 88 | 已归一化 | A位总量=0.967000，按位点归一化后计算；电荷平衡检查异常: vA+vB=6.0683 | 0.967 | 1 | 1.323681 | 0.6106925 | 2.167509 | 0.712989 | 0.9578459 | 0.4362089 | 0.01302781 | 0.0006222329 | 0.08622878 | 0.04084641 | 10.47405 | 1.638285 | 12.11233 | 1.28242 | 1.529605 | 2.15758 | 1.910395 | 0.2471851 | 2.068252 | 4 | 0.8697462 | 0 | 0.6150034 | 110.7735 | 50.0131715 | 134.7753 | 100.594 | 6.045324 | 6.818517297 | 0 | 0 | 0.3464323 | 0 | 0 | 0 | 0.06825233 | 0 | 0.3464323 | 0 | 0 | 0.2388831 | 0 | 0 | 0 | 0 | 0 | 0 | 0 | 0 | 0.9505 | 0 | 0 | 0 | 0.0495
37 | 135 | 0.5Bi₀.₅Na₀.₅TiO₃-0.5Sr₀.₈₅Sm₀.₁TiO₃ | 0.328 | 3.38 | 422 | 0.008009479 | 90 | 已归一化 | A位总量=0.975000，按位点归一化后计算；电荷平衡检查异常: vA+vB=6.0513 | 0.975 | 1 | 1.347692 | 0.605 | 2.227591 | 0.7426923 | 0.9690333 | 0.4321429 | 0.01286391 | 0 | 0.08415805 | 0 | 10.07889 | 0 | 10.07889 | 1.199744 | 1.54 | 2.240256 | 1.9 | 0.3402564 | 2.051282 | 4 | 0.7493148 | 0 | 0.5298456 | 105.3836 | 47.867 | 149.8308 | 100 | 5.957593 | 6.82812 | 0 | 0 | 0.2564103 | 0 | 0 | 0 | 0 | 0 | 0.2564103 | 0 | 0.05128205 | 0.4358974 | 0 | 0 | 0 | 0 | 0 | 0 | 0 | 0 | 1 | 0 | 0 | 0 | 0
36 | 134 | 0.95(0.9Bi₀.₅Na₀.₅TiO₃-0.1Ba₀.₈₅Ca₀.₁₅Zr₀.₁Ti₀.₉O₃)-0.05BaSnO₃ | 0.333 | 3.278 | 200 | 0.01639 | 84.4 | OK |  | 1 | 1 | 1.3240025 | 0.6103425 | 2.169278 | 0.71366 | 0.9581256 | 0.4359589 | 0.02269925 | 0.0004583452 | 0.1137934 | 0.03507702 | 8.756487 | 2.092889 | 10.84938 | 1.3404425 | 1.559005 | 2.0995575 | 1.880995 | 0.2185625 | 2 | 4 | 0.9246621 | 0 | 0.6538348 | 117.6939 | 51.8210415 | 127.92965 | 97.764 | 6.080051 | 6.852066957 | 0 | 0.13075 | 0.4275 | 0.01425 | 0 | 0 | 0 | 0 | 0.4275 | 0 | 0 | 0 | 0 | 0 | 0 | 0 | 0 | 0 | 0.05 | 0 | 0.9405 | 0 | 0 | 0 | 0.0095
35 | 133 | 0.91(Bi0.5Na0.5)TiO3-0.09Ba(Mg0.5W0.5)O3 | 0.338 | 3.118 | 260 | 0.01199231 | 53 | OK |  | 1 | 1 | 1.3097 | 0.60995 | 2.147225 | 0.69975 | 0.953281 | 0.4356786 | 0.01992991 | 0.0005717475 | 0.1077906 | 0.03920197 | 7.759903 | 3.034123 | 10.79403 | 1.36775 | 1.53685 | 2.07225 | 1.90315 | 0.1691 | 2 | 4 | 0.9539392 | 0.6 | 0.7968689 | 117.9059 | 52.925495 | 120.3485 | 97.264 | 6.12224 | 6.91155117 | 0 | 0.09 | 0.455 | 0 | 0 | 0 | 0 | 0 | 0.455 | 0 | 0 | 0 | 0 | 0 | 0 | 0.045 | 0 | 0 | 0 | 0 | 0.91 | 0.045 | 0 | 0 | 0
34 | 132 | 0.7Bi0.5Na0.5TiO3-0.3Sr0.7La0.2Nb0.5Al0.5O3 | 0.343 | 2.936 | 415 | 0.007074699 | 93.88 | 已归一化 | A位总量=0.970000，按位点归一化后计算；电荷平衡检查异常: vA+vB=6.0619 | 0.97 | 1 | 1.319588 | 0.59975 | 2.200229 | 0.7198376 | 0.9616396 | 0.4283929 | 0.01310292 | 0.0008911875 | 0.08674528 | 0.04977535 | 10.30197 | 6.807952 | 17.10992 | 1.294845 | 1.5595 | 2.145155 | 1.8805 | 0.2646546 | 2.061856 | 4 | 0.8829944 | 0.5477226 | 0.7347377 | 111.2619 | 51.49009 | 132.0175 | 93.37 | 6.060973 | 6.69137685 | 0 | 0 | 0.3608247 | 0 | 0 | 0 | 0.06185567 | 0 | 0.3608247 | 0 | 0 | 0.2164948 | 0.15 | 0 | 0 | 0 | 0.15 | 0 | 0 | 0 | 0.7 | 0 | 0 | 0 | 0
33 | 131 | (Bi₀.₄₇Sm₀.₀₃Na₀.₄₂)₀.₉₄Ba₀.₀₆TiO₃ | 0.349 | 2.903 | 291 | 0.009975945 | 79.1 | 已归一化 | A位总量=0.924800，按位点归一化后计算；电荷平衡检查异常: vA+vB=6.0813 | 0.9248 | 1 | 1.2946 | 0.605 | 2.139835 | 0.6895999 | 0.9503092 | 0.4321429 | 0.01784694 | 0 | 0.1031921 | 0 | 8.31589 | 0 | 8.31589 | 1.398116 | 1.54 | 2.041884 | 1.9 | 0.1418837 | 2.081315 | 4 | 0.9635917 | 0 | 0.6813622 | 123.1441 | 47.867 | 115.8897 | 100 | 6.184582 | 6.82812 | 0 | 0.06487889 | 0.4777249 | 0 | 0 | 0 | 0 | 0 | 0.4269031 | 0 | 0.03049308 | 0 | 0 | 0 | 0 | 0 | 0 | 0 | 0 | 0 | 1 | 0 | 0 | 0 | 0
32 | 130 | 0.88Bi0.35Na0.35Sr0.3TiO3-0.12BaZr0.15Ti0.85O3 | 0.354 | 2.695 | 187 | 0.01441176 | 86.22 | OK |  | 1 | 1 | 1.36184 | 0.60707 | 2.2433 | 0.75477 | 0.9730183 | 0.4336214 | 0.0205822144 | 0.0002337651 | 0.1053465 | 0.02518553 | 11.07041 | 0.7495482 | 11.81996 | 1.22924 | 1.53622 | 2.21076 | 1.90378 | 0.30698 | 2 | 4 | 0.7848567 | 0 | 0.5549775 | 111.0577 | 48.647426 | 149.5964 | 100.216 | 5.955619 | 6.824628108 | 0 | 0.12 | 0.308 | 0 | 0 | 0 | 0 | 0 | 0.308 | 0 | 0 | 0.264 | 0 | 0 | 0 | 0 | 0 | 0 | 0 | 0 | 0.982 | 0 | 0 | 0 | 0.018
31 | 129 | 0.3Bi₀.₅Na₀.₅TiO₃-0.7[0.88BaTiO₃-0.12Bi(Zn₂/₃Nb₁/₃)O₃] | 0.359 | 2.692 | 265 | 0.01015849 | 94.9 | OK |  | 1 | 1 | 1.47404 | 0.61354 | 2.402517 | 0.8605 | 1.009294 | 0.4382429 | 0.0340772784 | 0.0009819684 | 0.1252343 | 0.05107471 | 7.673374 | 2.842705 | 10.51608 | 1.13234 | 1.54784 | 2.30766 | 1.89216 | 0.4155 | 2.084 | 3.916 | 0.6139577 | 0.4949182 | 0.5576235 | 136.9433 | 50.10883036 | 203.189 | 96.50952 | 5.686058 | 6.969880752 | 0 | 0.616 | 0.234 | 0 | 0 | 0 | 0 | 0 | 0.15 | 0 | 0 | 0 | 0 | 0 | 0 | 0 | 0.028 | 0 | 0 | 0 | 0.916 | 0 | 0 | 0.056 | 0
30 | 128 | 0.5Bi₀.₅Na₀.₅TiO₃-0.5Sr₀.₇Sm₀.₂TiO₃ | 0.364 | 2.712 | 260 | 0.01043077 | 84.7 | 已归一化 | A位总量=0.950000，按位点归一化后计算；电荷平衡检查异常: vA+vB=6.1053 | 0.95 | 1 | 1.334737 | 0.605 | 2.206177 | 0.7297368 | 0.9644643 | 0.4321429 | 0.0129723 | 0 | 0.08533218 | 0 | 10.87107 | 0 | 10.87107 | 1.217895 | 1.54 | 2.222105 | 1.9 | 0.3221053 | 2.105263 | 4 | 0.7877173 | 0 | 0.5570003 | 109.1532 | 47.867 | 148.3105 | 100 | 5.961815 | 6.82812 | 0 | 0 | 0.2631579 | 0 | 0 | 0 | 0 | 0 | 0.2631579 | 0 | 0.1052632 | 0.3684211 | 0 | 0 | 0 | 0 | 0 | 0 | 0 | 0 | 1 | 0 | 0 | 0 | 0
29 | 127 | 0.6(Bi₀.₅Na₀.₄₇Li₀.₀₃Ti₀.₉₉Sn₀.₀₁O₃)-0.4SrTiO₃ | 0.37 | 2.699 | 360 | 0.007497222 | 90.3 | OK |  | 1 | 1 | 1.33554 | 0.60551 | 2.205645 | 0.73003 | 0.9645022 | 0.4325071 | 0.0165303084 | 4.30899e-05 | 0.09626836 | 0.01084093 | 9.619752 | 0.3049574 | 9.924709 | 1.2299 | 1.54252 | 2.2101 | 1.89748 | 0.31262 | 2 | 4 | 0.7745967 | 0 | 0.5477226 | 104.3502 | 48.292058 | 142.115425 | 99.718 | 6.009872 | 6.831214788 | 0 | 0 | 0.3 | 0 | 0 | 0 | 0 | 0.018 | 0.282 | 0 | 0 | 0.4 | 0 | 0 | 0 | 0 | 0 | 0 | 0.006 | 0 | 0.994 | 0 | 0 | 0 | 0
28 | 126 | 0.85[0.7Bi0.5Na0.5TiO3-0.3Bi0.1Sr0.85TiO3]-0.15KNbO3 | 0.375 | 2.631 | 290 | 0.009072414 | 90.7 | 已归一化 | A位总量=0.987250，按位点归一化后计算 | 0.98725 | 1 | 1.366984 | 0.61025 | 2.240039 | 0.756734 | 0.9732885 | 0.4358929 | 0.02535031 | 0.0001561875 | 0.1164738 | 0.02047931 | 11.19269 | 3.514599 | 14.70729 | 1.235034 | 1.549 | 2.204966 | 1.891 | 0.3139658 | 1.873892 | 4.15 | 0.8743841 | 0.3570714 | 0.6678501 | 100.4776 | 54.6229055 | 152.0439 | 99.7 | 5.842045 | 6.8177295 | 0 | 0 | 0.3271714 | 0 | 0 | 0.1519372 | 0 | 0 | 0.3013421 | 0 | 0 | 0.2195493 | 0 | 0 | 0 | 0 | 0.15 | 0 | 0 | 0 | 0.85 | 0 | 0 | 0 | 0
27 | 125 | (Bi₀.₅Na₀.₅)₀.₆Sr₀.₄Ti₀.₉₈(Fe₀.₅Nb₀.₅)₀.₀₂O₃ | 0.38 | 2.309 | 170 | 0.01358235 | 81 | OK |  | 1 | 1 | 1.344 | 0.6048 | 2.222222 | 0.7392 | 0.9678277 | 0.432 | 0.013404 | 4.246e-05 | 0.08614259 | 0.01077403 | 9.053618 | 0.9304055 | 9.984024 | 1.229 | 1.5435 | 2.211 | 1.8965 | 0.3145 | 2 | 4 | 0.7745967 | 0.1414214 | 0.5567764 | 104.6391 | 48.3971737 | 142.09 | 99.6 | 6.005324868 | 6.838170781 | 0 | 0 | 0.3 | 0 | 0 | 0 | 0 | 0 | 0.3 | 0 | 0 | 0.4 | 0 | 0.01 | 0 | 0 | 0.01 | 0 | 0 | 0 | 0.98 | 0 | 0 | 0 | 0
26 | 124 | 0.6Bi₀.₅Na₀.₅TiO₃-0.4SrTi₀.₈Ta₀.₁₆O₃ | 0.385 | 2.438 | 230 | 0.0106 | 90.4 | 已归一化 | B位总量=0.984000，按位点归一化后计算；电荷平衡检查异常: vA+vB=6.0650 | 1 | 0.984 | 1.344 | 0.6072764 | 2.21316 | 0.7367236 | 0.9666337 | 0.4337689 | 0.013404 | 7.44927e-05 | 0.08614259 | 0.0142125 | 9.053618 | 2.000605 | 11.05422 | 1.229 | 1.537398 | 2.211 | 1.902602 | 0.3083984 | 2 | 4.065041 | 0.7745967 | 0.2465976 | 0.5748088 | 104.6391 | 56.52267 | 142.09 | 98.30894 | 6.005324868 | 6.875044 | 0 | 0 | 0.3 | 0 | 0 | 0 | 0 | 0 | 0.3 | 0 | 0 | 0.4 | 0 | 0 | 0 | 0 | 0 | 0 | 0 | 0.06504065 | 0.9349593 | 0 | 0 | 0 | 0
25 | 123 | 0.6Bi₀.₅₁Na₀.₄₇TiO₃-0.4Ba(Zr₀.₃Ti₀.₇)O₃ | 0.39 | 2.397 | 280 | 0.008560714 | 91 | 已归一化 | A位总量=0.988000，按位点归一化后计算 | 0.988 | 1 | 1.410931 | 0.6188 | 2.280109 | 0.7921312 | 0.9845594 | 0.442 | 0.03414731 | 0.00139656 | 0.1309702 | 0.06039201 | 9.037466 | 3.050784 | 12.08825 | 1.214231 | 1.5148 | 2.225769 | 1.9252 | 0.3005692 | 2.024291 | 4 | 0.7710717 | 0 | 0.5452301 | 126.8845 | 53.06984 | 171.4265 | 101.44 | 5.833252 | 6.80484072 | 0 | 0.4048583 | 0.3097166 | 0 | 0 | 0 | 0 | 0 | 0.2854251 | 0 | 0 | 0 | 0 | 0 | 0 | 0 | 0 | 0 | 0 | 0 | 0.88 | 0 | 0 | 0 | 0.12
24 | 122 | 0.644Bi0.5Na0.5TiO3-0.276SrTiO3-0.08LaMg0.5Sn0.5O3 | 0.396 | 2.424 | 240 | 0.0101 | 70.08 | OK |  | 1 | 1 | 1.33056 | 0.613 | 2.170571 | 0.71756 | 0.9591642 | 0.4378571 | 0.0128136864 | 0.000754 | 0.08507512 | 0.04479455 | 10.70197 | 2.778869 | 13.48084 | 1.26146 | 1.5476 | 2.17854 | 1.8924 | 0.28614 | 2.08 | 3.92 | 0.8471127 | 0.3919184 | 0.66 | 109.99 | 49.75824 | 139.4726 | 96.968 | 6.018654 | 6.88147656 | 0 | 0 | 0.322 | 0 | 0 | 0 | 0.08 | 0 | 0.322 | 0 | 0 | 0.276 | 0 | 0 | 0 | 0.04 | 0 | 0 | 0.04 | 0 | 0.92 | 0 | 0 | 0 | 0
23 | 121 | (Bi₀.₅Na₀.₅)₀.₉₃Ca₀.₀₇Ti₀.₈₅Zr₀.₁₅O₃ | 0.401 | 2.471 | 210 | 0.01176667 | 76 | OK |  | 1 | 1 | 1.2842 | 0.62225 | 2.063801 | 0.66195 | 0.9385665 | 0.4444643 | 0.01148736 | 0.0016861875 | 0.08345982 | 0.0659915 | 7.468598 | 3.514599 | 10.9832 | 1.38595 | 1.5085 | 2.05405 | 1.9315 | 0.12255 | 2 | 4 | 0.9643651 | 0 | 0.6819091 | 110.6716 | 54.37055 | 109.2315 | 101.8 | 6.205357 | 6.7990209 | 0 | 0 | 0.465 | 0.07 | 0 | 0 | 0 | 0 | 0.465 | 0 | 0 | 0 | 0 | 0 | 0 | 0 | 0 | 0 | 0 | 0 | 0.85 | 0 | 0 | 0 | 0.15
22 | 120 | 0.55Bi₀.₅Na₀.₅TiO₃-0.45(Sr₀.₇La₀.₂)(Ti₀.₈Sn₀.₂)O₃ | 0.406 | 2.484 | 280 | 0.008871429 | 89.3 | 已归一化 | A位总量=0.955000，按位点归一化后计算；电荷平衡检查异常: vA+vB=6.0942 | 0.955 | 1 | 1.340314 | 0.61265 | 2.187732 | 0.7276641 | 0.9627579 | 0.4376071 | 0.01237791 | 0.0005917275 | 0.08300745 | 0.0397053 | 10.85379 | 2.515439 | 13.36923 | 1.231937 | 1.5778 | 2.208063 | 1.8622 | 0.3458628 | 2.094241 | 4 | 0.8131886 | 0 | 0.5750112 | 108.7891 | 54.24287 | 145.9796 | 95.77 | 5.981746 | 6.87454182 | 0 | 0 | 0.2879581 | 0 | 0 | 0 | 0.09424084 | 0 | 0.2879581 | 0 | 0 | 0.3298429 | 0 | 0 | 0 | 0 | 0 | 0 | 0.09 | 0 | 0.91 | 0 | 0 | 0 | 0
20 | 119 | 0.6Bi₀.₅Na₀.₅TiO₃-0.4SrTi₀.₈Sn₀.₂O₃ | 0.411 | 2.608 | 215 | 0.01213023 | 83.2 | OK |  | 1 | 1 | 1.344 | 0.6118 | 2.196796 | 0.7322 | 0.9644602 | 0.437 | 0.013404 | 0.00053176 | 0.08614259 | 0.03769193 | 9.053618 | 2.317818 | 11.37144 | 1.229 | 1.5736 | 2.211 | 1.8664 | 0.3446 | 2 | 4 | 0.7745967 | 0 | 0.5477226 | 104.6391 | 53.53444 | 142.09 | 96.24 | 6.005324868 | 6.86938384 | 0 | 0 | 0.3 | 0 | 0 | 0 | 0 | 0 | 0.3 | 0 | 0 | 0.4 | 0 | 0 | 0 | 0 | 0 | 0 | 0.08 | 0 | 0.92 | 0 | 0 | 0 | 0
19 | 118 | 0.88(0.85Bi₀.₅Na₀.₅TiO₃-0.15Ba₀.₉₄Sm₀.₀₆TiO₃)-0.12NaNbO₃ | 0.417 | 2.273 | 170 | 0.01337059 | 81.18 | OK |  | 1 | 1 | 1.3338296 | 0.6092 | 2.189477 | 0.7246296 | 0.9621289 | 0.4351429 | 0.02113016 | 0.00012936 | 0.1089811 | 0.01866982 | 8.426383 | 3.050784 | 11.47717 | 1.2897176 | 1.5472 | 2.1502824 | 1.8928 | 0.2574824 | 1.88792 | 4.12 | 0.9291706 | 0.3249615 | 0.6960453 | 107.746 | 53.2717244 | 133.5962 | 99.76 | 5.954849 | 6.8198076 | 0 | 0.12408 | 0.374 | 0 | 0 | 0 | 0 | 0 | 0.494 | 0 | 0.00792 | 0 | 0 | 0 | 0 | 0 | 0.12 | 0 | 0 | 0 | 0.88 | 0 | 0 | 0 | 0
18 | 117 | (Bi₀.₅Na₀.₅)₀.₈Ba₀.₂Ti₀.₈Sn₀.₂O₃ | 0.422 | 2.117 | 195 | 0.01085641 | 71.04 | OK |  | 1 | 1 | 1.346 | 0.622 | 2.163987 | 0.724 | 0.9602944 | 0.4442857 | 0.027104 | 0.001156 | 0.1223127 | 0.05466238 | 8.771094 | 4.160577 | 12.93167 | 1.31 | 1.624 | 2.13 | 1.816 | 0.314 | 2 | 4 | 0.8944272 | 0 | 0.6324555 | 120.2535 | 62.0356 | 138.68 | 90.6 | 6.012170104 | 6.9312796 | 0 | 0.2 | 0.4 | 0 | 0 | 0 | 0 | 0 | 0.4 | 0 | 0 | 0 | 0 | 0 | 0 | 0 | 0 | 0 | 0.2 | 0 | 0.8 | 0 | 0 | 0 | 0
17 | 116 | 0.9Bi0.5Na0.5TiO3-0.1 K0.82Bi0.06NbO3 | 0.427 | 1.989 | 140 | 0.01420714 | 67 | 已归一化 | A位总量=0.988000，按位点归一化后计算 | 0.988 | 1 | 1.309211 | 0.6085 | 2.151537 | 0.7007105 | 0.9537969 | 0.4346429 | 0.02099877 | 0.00011025 | 0.1106847 | 0.01725555 | 7.662816 | 2.70289 | 10.36571 | 1.368563 | 1.546 | 2.071437 | 1.894 | 0.1774372 | 1.923077 | 4.1 | 0.997037 | 0.3 | 0.7362346 | 110.1685 | 52.370937 | 120.302 | 99.8 | 6.063476 | 6.821193 | 0 | 0 | 0.4615385 | 0 | 0 | 0.08299595 | 0 | 0 | 0.4554656 | 0 | 0 | 0 | 0 | 0 | 0 | 0 | 0.1 | 0 | 0 | 0 | 0.9 | 0 | 0 | 0 | 0
16 | 115 | 0.6Bi0.5Na0.5TiO3-0.4Sr0.7Bi0.2TiO3 | 0.432 | 1.916 | 160 | 0.011975 | 75 | 已归一化 | A位总量=0.960000，按位点归一化后计算；电荷平衡检查异常: vA+vB=6.0833 | 0.96 | 1 | 1.3175 | 0.605 | 2.177686 | 0.7125 | 0.9583854 | 0.4321429 | 0.01463125 | 0 | 0.09181002 | 0 | 9.060296 | 0 | 9.060296 | 1.319792 | 1.54 | 2.120208 | 1.9 | 0.2202083 | 2.083333 | 4 | 0.8374896 | 0 | 0.5921946 | 115.4615 | 47.867 | 127.3604 | 100 | 6.150815 | 6.82812 | 0 | 0 | 0.3958333 | 0 | 0 | 0 | 0 | 0 | 0.3125 | 0 | 0 | 0.2916667 | 0 | 0 | 0 | 0 | 0 | 0 | 0 | 0 | 1 | 0 | 0 | 0 | 0
15 | 114 | 0.9[(Bi₀.₅Na₀.₅)₀.₉₄Ba₀.₀₆]₀.₉₈La₀.₀₂TiO₃-0.10KNb₀.₆Ta₀.₄O₃ | 0.437 | 1.884 | 100 | 0.01884 | 92.9 | OK |  | 1 | 1 | 1.3349036 | 0.6085 | 2.193761 | 0.7264036 | 0.9628424 | 0.4346429 | 0.02585565 | 0.00011025 | 0.1204558 | 0.01725555 | 9.879062 | 3.262463 | 13.14152 | 1.322047 | 1.542 | 2.117953 | 1.898 | 0.219953 | 1.918 | 4.1 | 0.9697195 | 0.3 | 0.717759 | 109.8384 | 55.8925974 | 134.577818 | 98.84 | 5.960743 | 6.85282184 | 0 | 0.05292 | 0.41454 | 0 | 0 | 0.1 | 0.018 | 0 | 0.41454 | 0 | 0 | 0 | 0 | 0 | 0 | 0 | 0.06 | 0 | 0 | 0.04 | 0.9 | 0 | 0 | 0 | 0
14 | 113 | 0.95(0.76Bi0.5Na0.5TiO3–0.24SrTiO3)–0.05AgNbO3 | 0.443 | 1.691 | 120 | 0.01409167 | 69.4 | OK |  | 1 | 1 | 1.31648 | 0.60675 | 2.169724 | 0.70973 | 0.9571902 | 0.4333929 | 0.0132422096 | 5.81875e-05 | 0.08741097 | 0.01257202 | 10.16438 | 1.650548 | 11.81492 | 1.33473 | 1.543 | 2.10527 | 1.897 | 0.20827 | 1.95 | 4.05 | 0.8772115 | 0.2179449 | 0.63914 | 109.112 | 50.1189685 | 123.7743 | 99.9 | 6.16252 | 6.8246565 | 0.05 | 0 | 0.361 | 0 | 0 | 0 | 0 | 0 | 0.361 | 0 | 0 | 0.228 | 0 | 0 | 0 | 0 | 0.05 | 0 | 0 | 0 | 0.95 | 0 | 0 | 0 | 0
12 | 112 | 0.9(0.92Bi₀.₅Na₀.₅TiO₃-0.08BaTiO₃)-0.10Bi(Mg₀.₅Ti₀.₅)O₃ | 0.448 | 1.755 | 135 | 0.013 | 88 | OK |  | 1 | 1 | 1.29276 | 0.61075 | 2.116676 | 0.68201 | 0.9469446 | 0.43625 | 0.0189067824 | 0.0006281875 | 0.1063631 | 0.04103753 | 7.454947 | 1.650548 | 9.105495 | 1.4257 | 1.5285 | 2.0143 | 1.9115 | 0.1028 | 2.1 | 3.9 | 0.9581232 | 0.4358899 | 0.7443118 | 126.8212 | 46.6889 | 111.6138 | 98.56 | 6.247573 | 6.8690258 | 0 | 0.072 | 0.514 | 0 | 0 | 0 | 0 | 0 | 0.414 | 0 | 0 | 0 | 0 | 0 | 0 | 0.05 | 0 | 0 | 0 | 0 | 0.95 | 0 | 0 | 0 | 0
11 | 111 | [(Bi₀.₉₃La₀.₀₇)₀.₅Na₀.₅]₀.₉₄Ba₀.₀₆(Ti₀.₉₇₅Nb₀.₀₂)O₃ | 0.453 | 1.613 | 135 | 0.01194815 | 70 | 已归一化 | B位总量=0.995000，按位点归一化后计算 | 1 | 0.995 | 1.306051 | 0.6057035 | 2.156255 | 0.7003475 | 0.9540129 | 0.4326454 | 0.01704182 | 2.412818e-05 | 0.09995345 | 0.008109651 | 8.29564 | 0.8183925 | 9.114033 | 1.35718 | 1.541206 | 2.08282 | 1.898794 | 0.184026 | 2 | 4.020101 | 0.969536 | 0.1403441 | 0.6927108 | 114.9601 | 48.77231 | 120.8433 | 99.9598 | 6.096045 | 6.826728 | 0 | 0.06 | 0.4371 | 0 | 0 | 0 | 0.0329 | 0 | 0.47 | 0 | 0 | 0 | 0 | 0 | 0 | 0 | 0.0201005 | 0 | 0 | 0 | 0.9798995 | 0 | 0 | 0 | 0
10 | 110 | 0.96[(Bi₀.₅Na₀.₅)₀.₉₄Ba₀.₀₆]TiO₃-0.04La[Zn₂/₃(Nb₀.₅Ta₀.₅)₁/₃]O₃ | 0.458 | 1.445 | 139 | 0.01039568 | 73.97 | OK |  | 1 | 1.000001 | 1.302208 | 0.6090667 | 2.138038 | 0.6931413 | 0.9510633 | 0.4350477 | 0.01695448 | 0.0004858014 | 0.09999124 | 0.03618799 | 8.408657 | 1.684934 | 10.09359 | 1.37216 | 1.543067 | 2.06784 | 1.896933 | 0.1709067 | 2.04 | 3.96 | 0.9699485 | 0.3440957 | 0.7277369 | 118.1312 | 49.52155 | 119.33504 | 98.17784 | 6.129244 | 6.900898 | 0 | 0.0576 | 0.4512 | 0 | 0 | 0 | 0.04 | 0 | 0.4512 | 0 | 0 | 0 | 0 | 0 | 0 | 0 | 0.006666993 | 0 | 0 | 0.006666993 | 0.959999 | 0 | 0 | 0.02666697 | 0
9 | 109 | 0.8[(0.98(0.94Bi₀.₅Na₀.₅TiO₃-0.06BaTiO₃)-0.02Sr₀.₈Na₀.₄Nb₂O₆)]-0.2NaNbO₃ | 0.463 | 1.304 | 140 | 0.009314286 | 82 | 已归一化 | A位总量=1.003200，按位点归一化后计算；B位总量=1.016000，按位点归一化后计算 | 1.0032 | 1.016 | 1.320147 | 0.6129921 | 2.153611 | 0.7071546 | 0.95551 | 0.4378515 | 0.01519944 | 0.0002158503 | 0.0933881 | 0.02396743 | 7.367237 | 4.467116 | 11.83435 | 1.284665 | 1.553701 | 2.155335 | 1.886299 | 0.2690357 | 1.794258 | 4.228346 | 0.9476398 | 0.419767 | 0.7328798 | 97.49088 | 58.15158 | 126.1354 | 99.54331 | 5.937969 | 6.812302 | 0 | 0.04688995 | 0.3673046 | 0 | 0 | 0 | 0 | 0 | 0.5730463 | 0 | 0 | 0.01275917 | 0 | 0 | 0 | 0 | 0.2283465 | 0 | 0 | 0 | 0.7716535 | 0 | 0 | 0 | 0
8 | 108 | (Bi₀.₅Na₀.₅)₀.₉₃Ba₀.₀₇Ti₀.₉₈Sn₀.₂O₃ | 0.469 | 1.223 | 150 | 0.008153333 | 79.15 | 已归一化 | B位总量=1.180000，按位点归一化后计算 | 1 | 1.18 | 1.3031 | 0.6194068 | 2.103787 | 0.6836932 | 0.9465059 | 0.4424334 | 0.01834239 | 0.001017021 | 0.1039322 | 0.05148598 | 7.468598 | 3.783738 | 11.25234 | 1.37825 | 1.611186 | 2.06175 | 1.828814 | 0.2329364 | 2 | 4 | 0.9643651 | 0 | 0.6819091 | 117.479 | 59.87429 | 117.0155 | 92.0339 | 6.142252 | 6.915543 | 0 | 0.07 | 0.465 | 0 | 0 | 0 | 0 | 0 | 0.465 | 0 | 0 | 0 | 0 | 0 | 0 | 0 | 0 | 0 | 0.1694915 | 0 | 0.8305085 | 0 | 0 | 0 | 0
7 | 107 | 0.94(Bi₀.₅Na₀.₅)(Y₀.₅Ta₀.₅)₀.₃Ti₀.₇O₃-0.06BaTiO₃ | 0.474 | 1.351 | 98 | 0.01378571 | 68.7 | OK |  | 1 | 1 | 1.2998 | 0.65153 | 1.994996 | 0.64827 | 0.9305479 | 0.4653786 | 0.01751596 | 0.0102782091 | 0.1018217 | 0.1556053 | 7.304471 | 6.570918 | 13.87539 | 1.3835 | 1.48924 | 2.0565 | 1.95076 | 0.10574 | 2 | 4 | 0.969536 | 0.5310367 | 0.7816649 | 117.2656 | 72.41788052 | 115.349 | 105.076 | 6.152259 | 6.843713331 | 0 | 0.06 | 0.47 | 0 | 0 | 0 | 0 | 0 | 0.47 | 0 | 0 | 0 | 0 | 0 | 0 | 0 | 0 | 0 | 0 | 0.141 | 0.718 | 0 | 0.141 | 0 | 0
6 | 106 | 0.9(0.92Bi₀.₅Na₀.₅TiO₃-0.08BaTiO₃)-0.10NaNbO₃ | 0.479 | 1.27 | 100 | 0.0127 | 74.8 | OK |  | 1 | 1 | 1.31476 | 0.6085 | 2.160657 | 0.70626 | 0.9557507 | 0.4346429 | 0.0178613424 | 0.00011025 | 0.1016507 | 0.01725555 | 7.454947 | 2.70289 | 10.15784 | 1.3287 | 1.546 | 2.1113 | 1.894 | 0.2173 | 1.9 | 4.1 | 0.9581232 | 0.3 | 0.7099296 | 108.2222 | 52.370937 | 123.0838 | 99.8 | 6.032929 | 6.821193 | 0 | 0.072 | 0.414 | 0 | 0 | 0 | 0 | 0 | 0.514 | 0 | 0 | 0 | 0 | 0 | 0 | 0 | 0.1 | 0 | 0 | 0 | 0.9 | 0 | 0 | 0 | 0
5 | 105 | 0.82(0.92Bi₀.₅Na₀.₅TiO₃-0.08BaTiO₃)-0.08SrZrO₃-0.10NaNbO₃ | 0.484 | 1.287 | 110 | 0.0117 | 66 | OK |  | 1 | 1 | 1.325448 | 0.6177 | 2.14578 | 0.707748 | 0.9551384 | 0.4412143 | 0.01746456 | 0.00101921 | 0.09970481 | 0.05168378 | 9.158952 | 4.947492 | 14.10644 | 1.29486 | 1.5292 | 2.14514 | 1.9108 | 0.23434 | 1.9 | 4.1 | 0.9189124 | 0.3 | 0.6835203 | 105.8164 | 55.839497 | 129.36524 | 100.76 | 5.997939 | 6.80567348 | 0 | 0.0656 | 0.3772 | 0 | 0 | 0 | 0 | 0 | 0.4772 | 0 | 0 | 0.08 | 0 | 0 | 0 | 0 | 0.1 | 0 | 0 | 0 | 0.82 | 0 | 0 | 0 | 0.08
4 | 104 | (Bi₀.₅Na₀.₅)₀.₉₄Ba₀.₀₆Ti₀.₉₅(Y₀.₅Nb₀.₅)₀.₀₅O₃ | 0.49 | 1.236 | 115 | 0.01074783 | 78.5 | OK |  | 1 | 1 | 1.2998 | 0.61325 | 2.119527 | 0.68655 | 0.9482413 | 0.4380357 | 0.01751596 | 0.0021381875 | 0.1018217 | 0.07540243 | 7.304471 | 1.938705 | 9.243175 | 1.3835 | 1.5335 | 2.0565 | 1.9065 | 0.15 | 2 | 4 | 0.969536 | 0.2236068 | 0.7035624 | 117.2656 | 50.01895525 | 115.349 | 101.5 | 6.152259 | 6.81111675 | 0 | 0.06 | 0.47 | 0 | 0 | 0 | 0 | 0 | 0.47 | 0 | 0 | 0 | 0 | 0 | 0 | 0 | 0.025 | 0 | 0 | 0 | 0.95 | 0 | 0.025 | 0 | 0
3 | 103 | Bi₀.₄₇Ho₀.₀₃Na₀.₅TiO₃ | 0.495 | 1.145 | 114 | 0.01004386 | 23.2 | OK |  | 1 | 1 | 1.2785 | 0.605 | 2.113223 | 0.6735 | 0.9446312 | 0.4321429 | 0.01250275 | 0 | 0.0874585 | 0 | 6.706703 | 0 | 6.706703 | 1.3949 | 1.54 | 2.0451 | 1.9 | 0.1451 | 2 | 4 | 1 | 0 | 0.7071068 | 114.6636 | 47.867 | 108.59 | 100 | 6.174376 | 6.82812 | 0 | 0 | 0.47 | 0 | 0.03 | 0 | 0 | 0 | 0.5 | 0 | 0 | 0 | 0 | 0 | 0 | 0 | 0 | 0 | 0 | 0 | 1 | 0 | 0 | 0 | 0
2 | 102 | 0.9Ba0.6Sr0.4TiO3-0.1Bi0.5Na0.5TiO3 | 0.5 | 1.08 | 68 | 0.01588235 | 87 | OK |  | 1 | 1 | 1.5158 | 0.605 | 2.505455 | 0.9108 | 1.02832 | 0.4321429 | 0.01363036 | 0 | 0.07702146 | 0 | 8.315362 | 0 | 8.315362 | 0.9641 | 1.54 | 2.4759 | 1.9 | 0.5759 | 2 | 4 | 0.3162278 | 0 | 0.2236068 | 117.2983 | 47.867 | 228.407 | 100 | 5.485680814 | 6.82812 | 0 | 0.54 | 0.05 | 0 | 0 | 0 | 0 | 0 | 0.05 | 0 | 0 | 0.36 | 0 | 0 | 0 | 0 | 0 | 0 | 0 | 0 | 1 | 0 | 0 | 0 | 0

## 离子特征参数
序号 | 离子 | 位点 | 元素 | 名义价态 | wa/wb 相对原子质量 | ana/anb 原子序数 | eaa/eab 电子亲和能 (eV) | ara/arb 原子半径 (pm) | rcova/rcovb 共价半径 (pm) | raa/rba Shannon离子半径 (Å) | Shannon配位数 | bva/bvb 理想A/B-O键长 | va/vb 原子体积 (cm^3/mol) | cvwa/cvwb 晶体学范德华半径 (pm) | evwa/evwb 平衡范德华半径 (pm) | pea/peb 周期 | rdvea/rdveb 价电子距离(Schubert) | rdcea/rdceb 芯电子距离(Schubert) | effsa/effsb 有效核电荷(Slater) | effac/effbc 有效核电荷(Clementi) | zrka/zrkb 名义电荷/Shannon离子半径 | dpa/dpb 极化率 (bohr^3) | snap/enbp Pauling电负性 | enamb/enbmb Martynov-Batsanov电负性 | feia/feib 第一电离能 (eV) | seia/seib 第二电离能 (eV) | teia/teib 第三电离能 (eV) | eaa.1/eab.1 绝对电负性=(IE1+EA)/2 (eV) | cra/crb 赝势芯半径(Zunger) | t 容差因子 | u 八面体因子 | 已填数（可批量项） | 备注 | 来源
1 | Ba²⁺ | A | Ba | 2 | 137.327 | 56 | 0.14462 | 215 | 215 | 1.61 | 12 |  | 39 | 268 | 270 | 6 | 3.35 | 1.44 | 2.85 | 7.575 | 1.242236 | 272 | 0.89 | 1.08 | 5.2116646 | 10.003826 | 35.8438 | 2.6781423 | 3.402 | 非单离子参数，需按体系平均半径计算 | 非单离子参数，需按体系平均半径计算 | 已填23/23项 | B位Shannon半径按钙钛矿常规六配位优先；A位优先12配位 | https://phases.imet-db.ru/elements/properties_all_given.aspx?elem=56; https://raw.githubusercontent.com/lmmentel/mendeleev-data/main/data/json/elements.json; https://raw.githubusercontent.com/lmmentel/mendeleev-data/main/data/json/ionicradii.json; https://raw.githubusercontent.com/lmmentel/mendeleev-data/main/data/json/ionizationenergies.json; https://raw.githubusercontent.com/lmmentel/mendeleev-data/main/data/json/screeningconstants.json; https://www.rsc.org/suppdata/d5/tc/d5tc00865d/d5tc00865d1.pdf
2 | Sr²⁺ | A | Sr | 2 | 87.62 | 38 | 0.048 | 200 | 195 | 1.44 | 12 |  | 33.7 | 249 | 255 | 5 | 2.92 | 1.39 | 2.85 | 6.07 | 1.388889 | 197.2 | 0.95 | 1.13 | 5.69486745 | 11.0302765 | 42.88353 | 2.871433725 | 3.21 | 非单离子参数，需按体系平均半径计算 | 非单离子参数，需按体系平均半径计算 | 已填23/23项 | B位Shannon半径按钙钛矿常规六配位优先；A位优先12配位 | https://phases.imet-db.ru/elements/properties_all_given.aspx?elem=38; https://raw.githubusercontent.com/lmmentel/mendeleev-data/main/data/json/elements.json; https://raw.githubusercontent.com/lmmentel/mendeleev-data/main/data/json/ionicradii.json; https://raw.githubusercontent.com/lmmentel/mendeleev-data/main/data/json/ionizationenergies.json; https://raw.githubusercontent.com/lmmentel/mendeleev-data/main/data/json/screeningconstants.json; https://www.rsc.org/suppdata/d5/tc/d5tc00865d/d5tc00865d1.pdf
3 | Bi³⁺ | A | Bi | 3 | 208.9804 | 83 | 0.942362 | 160 | 148 | 1.17 | 8 |  | 21.3 | 207 | 230 | 6 | 2.25 | 1.38 | 6.3 | 13.34 | 2.564103 | 48 | 1.9 | 2.14 | 7.285516 | 16.703 | 25.57075 | 4.113939 | 1.997 | 非单离子参数，需按体系平均半径计算 | 非单离子参数，需按体系平均半径计算 | 已填23/23项 | Shannon半径无目标配位数CN=12，改用CN=8；B位Shannon半径按钙钛矿常规六配位优先；A位优先12配位 | https://phases.imet-db.ru/elements/properties_all_given.aspx?elem=83; https://raw.githubusercontent.com/lmmentel/mendeleev-data/main/data/json/elements.json; https://raw.githubusercontent.com/lmmentel/mendeleev-data/main/data/json/ionicradii.json; https://raw.githubusercontent.com/lmmentel/mendeleev-data/main/data/json/ionizationenergies.json; https://raw.githubusercontent.com/lmmentel/mendeleev-data/main/data/json/screeningconstants.json; https://www.rsc.org/suppdata/d5/tc/d5tc00865d/d5tc00865d1.pdf
4 | Na⁺ | A | Na | 1 | 22.98976928 | 11 | 0.547926 | 180 | 166 | 1.39 | 12 |  | 23.7 | 227 | 240 | 3 | 3.73 | 1.07 | 2.2 | 2.507 | 0.7194245 | 162.7 | 0.93 | 0.89 | 5.13907696 | 47.28636 | 71.62 | 2.84350148 | 2.65 | 非单离子参数，需按体系平均半径计算 | 非单离子参数，需按体系平均半径计算 | 已填23/23项 | B位Shannon半径按钙钛矿常规六配位优先；A位优先12配位 | https://phases.imet-db.ru/elements/properties_all_given.aspx?elem=11; https://raw.githubusercontent.com/lmmentel/mendeleev-data/main/data/json/elements.json; https://raw.githubusercontent.com/lmmentel/mendeleev-data/main/data/json/ionicradii.json; https://raw.githubusercontent.com/lmmentel/mendeleev-data/main/data/json/ionizationenergies.json; https://raw.githubusercontent.com/lmmentel/mendeleev-data/main/data/json/screeningconstants.json; https://www.rsc.org/suppdata/d5/tc/d5tc00865d/d5tc00865d1.pdf
5 | Ti⁴⁺ | B | Ti | 4 | 47.867 | 22 | 0.079 | 140 | 160 | 0.605 | 6 |  | 10.6 | 211 | 215 | 4 | 1.81 | 0.91 | 3.15 | 4.817 | 6.61157 | 100 | 1.54 | 1.86 | 6.82812 | 13.5755 | 27.49171 | 3.45356 | 2.58 | 非单离子参数，需按体系平均半径计算 | 非单离子参数，需按体系平均半径计算 | 已填23/23项 | B位Shannon半径按钙钛矿常规六配位优先；A位优先12配位 | https://phases.imet-db.ru/elements/properties_all_given.aspx?elem=22; https://raw.githubusercontent.com/lmmentel/mendeleev-data/main/data/json/elements.json; https://raw.githubusercontent.com/lmmentel/mendeleev-data/main/data/json/ionicradii.json; https://raw.githubusercontent.com/lmmentel/mendeleev-data/main/data/json/ionizationenergies.json; https://raw.githubusercontent.com/lmmentel/mendeleev-data/main/data/json/screeningconstants.json; https://www.rsc.org/suppdata/d5/tc/d5tc00865d/d5tc00865d1.pdf
6 | Ho³⁺ | A | Ho | 3 | 164.93033 | 67 | 0.33798 | 175 | 192 | 1.12 | 10 |  | 18.7 | 230 |  | 6 | 2.19 | 1.04 | 2.85 | 8.439 | 2.678571 | 156 | 1.23 | 1.2 | 6.0215 | 11.781 | 22.79 | 3.17974 | 3.65 | 非单离子参数，需按体系平均半径计算 | 非单离子参数，需按体系平均半径计算 | 已填22/23项 | Shannon半径无目标配位数CN=12，改用CN=10；B位Shannon半径按钙钛矿常规六配位优先；A位优先12配位 | https://phases.imet-db.ru/elements/properties_all_given.aspx?elem=67; https://raw.githubusercontent.com/lmmentel/mendeleev-data/main/data/json/elements.json; https://raw.githubusercontent.com/lmmentel/mendeleev-data/main/data/json/ionicradii.json; https://raw.githubusercontent.com/lmmentel/mendeleev-data/main/data/json/ionizationenergies.json; https://raw.githubusercontent.com/lmmentel/mendeleev-data/main/data/json/screeningconstants.json; https://www.rsc.org/suppdata/d5/tc/d5tc00865d/d5tc00865d1.pdf
7 | Y³⁺ | B | Y | 3 | 88.90584 | 39 | 0.307 | 180 | 190 | 0.9 | 6 |  | 19.8 | 232 | 240 | 5 | 2.42 | 1.22 | 3 | 6.256 | 3.333333 | 162 | 1.22 | 1.41 | 6.21726 | 12.2236 | 20.52441 | 3.26213 | 2.94 | 非单离子参数，需按体系平均半径计算 | 非单离子参数，需按体系平均半径计算 | 已填23/23项 | B位Shannon半径按钙钛矿常规六配位优先；A位优先12配位 | https://phases.imet-db.ru/elements/properties_all_given.aspx?elem=39; https://raw.githubusercontent.com/lmmentel/mendeleev-data/main/data/json/elements.json; https://raw.githubusercontent.com/lmmentel/mendeleev-data/main/data/json/ionicradii.json; https://raw.githubusercontent.com/lmmentel/mendeleev-data/main/data/json/ionizationenergies.json; https://raw.githubusercontent.com/lmmentel/mendeleev-data/main/data/json/screeningconstants.json; https://www.rsc.org/suppdata/d5/tc/d5tc00865d/d5tc00865d1.pdf
8 | Nb⁵⁺ | B | Nb | 5 | 92.90637 | 41 | 0.917406 | 145 | 164 | 0.64 | 6 |  | 10.8 | 218 | 215 | 5 | 1.75 | 0.95 | 3.3 | 5.921 | 7.8125 | 98 | 1.6 | 2.03 | 6.75885 | 14.32 | 25.04 | 3.838128 | 2.76 | 非单离子参数，需按体系平均半径计算 | 非单离子参数，需按体系平均半径计算 | 已填23/23项 | B位Shannon半径按钙钛矿常规六配位优先；A位优先12配位 | https://phases.imet-db.ru/elements/properties_all_given.aspx?elem=41; https://raw.githubusercontent.com/lmmentel/mendeleev-data/main/data/json/elements.json; https://raw.githubusercontent.com/lmmentel/mendeleev-data/main/data/json/ionicradii.json; https://raw.githubusercontent.com/lmmentel/mendeleev-data/main/data/json/ionizationenergies.json; https://raw.githubusercontent.com/lmmentel/mendeleev-data/main/data/json/screeningconstants.json; https://www.rsc.org/suppdata/d5/tc/d5tc00865d/d5tc00865d1.pdf
9 | Zr⁴⁺ | B | Zr | 4 | 91.224 | 40 | 0.426 | 155 | 175 | 0.72 | 6 |  | 14.1 | 223 | 230 | 5 | 1.96 | 0.98 | 3 | 6.445 | 5.555556 | 112 | 1.33 | 1.7 | 6.634126 | 13.13 | 23.17 | 3.530063 | 2.825 | 非单离子参数，需按体系平均半径计算 | 非单离子参数，需按体系平均半径计算 | 已填23/23项 | B位Shannon半径按钙钛矿常规六配位优先；A位优先12配位 | https://phases.imet-db.ru/elements/properties_all_given.aspx?elem=40; https://raw.githubusercontent.com/lmmentel/mendeleev-data/main/data/json/elements.json; https://raw.githubusercontent.com/lmmentel/mendeleev-data/main/data/json/ionicradii.json; https://raw.githubusercontent.com/lmmentel/mendeleev-data/main/data/json/ionizationenergies.json; https://raw.githubusercontent.com/lmmentel/mendeleev-data/main/data/json/screeningconstants.json; https://www.rsc.org/suppdata/d5/tc/d5tc00865d/d5tc00865d1.pdf
10 | Ta⁵⁺ | B | Ta | 5 | 180.94788 | 73 | 0.322 | 145 | 170 | 0.64 | 6 |  | 10.9 | 222 | 220 | 6 | 1.7 | 0.95 | 3.3 | 9.525 | 7.8125 | 74 | 1.5 | 1.94 | 7.549571 | 16.2 | 23.1 | 3.9357855 | 2.79 | 非单离子参数，需按体系平均半径计算 | 非单离子参数，需按体系平均半径计算 | 已填23/23项 | B位Shannon半径按钙钛矿常规六配位优先；A位优先12配位 | https://phases.imet-db.ru/elements/properties_all_given.aspx?elem=73; https://raw.githubusercontent.com/lmmentel/mendeleev-data/main/data/json/elements.json; https://raw.githubusercontent.com/lmmentel/mendeleev-data/main/data/json/ionicradii.json; https://raw.githubusercontent.com/lmmentel/mendeleev-data/main/data/json/ionizationenergies.json; https://raw.githubusercontent.com/lmmentel/mendeleev-data/main/data/json/screeningconstants.json; https://www.rsc.org/suppdata/d5/tc/d5tc00865d/d5tc00865d1.pdf
11 | Sn⁴⁺ | B | Sn | 4 | 118.71 | 50 | 1.112067 | 145 | 139 | 0.69 | 6 |  | 16.3 | 217 | 225 | 5 | 2.3 | 1.41 | 5.65 | 9.102 | 5.797101 | 53 | 1.96 | 1.88 | 7.343918 | 14.63307 | 30.506 | 4.2279925 | 1.88 | 非单离子参数，需按体系平均半径计算 | 非单离子参数，需按体系平均半径计算 | 已填23/23项 | B位Shannon半径按钙钛矿常规六配位优先；A位优先12配位 | https://phases.imet-db.ru/elements/properties_all_given.aspx?elem=50; https://raw.githubusercontent.com/lmmentel/mendeleev-data/main/data/json/elements.json; https://raw.githubusercontent.com/lmmentel/mendeleev-data/main/data/json/ionicradii.json; https://raw.githubusercontent.com/lmmentel/mendeleev-data/main/data/json/ionizationenergies.json; https://raw.githubusercontent.com/lmmentel/mendeleev-data/main/data/json/screeningconstants.json; https://www.rsc.org/suppdata/d5/tc/d5tc00865d/d5tc00865d1.pdf
12 | La³⁺ | A | La | 3 | 138.90547 | 57 | 0.47 | 195 | 207 | 1.36 | 12 |  | 22.5 | 243 | 250 | 6 | 2.42 | 1.34 | 2.85 | 9.312 | 2.205882 | 215 | 1.1 | 1.35 | 5.5769 | 11.18496 | 19.1773 | 3.02345 | 3.08 | 非单离子参数，需按体系平均半径计算 | 非单离子参数，需按体系平均半径计算 | 已填23/23项 | B位Shannon半径按钙钛矿常规六配位优先；A位优先12配位 | https://phases.imet-db.ru/elements/properties_all_given.aspx?elem=57; https://raw.githubusercontent.com/lmmentel/mendeleev-data/main/data/json/elements.json; https://raw.githubusercontent.com/lmmentel/mendeleev-data/main/data/json/ionicradii.json; https://raw.githubusercontent.com/lmmentel/mendeleev-data/main/data/json/ionizationenergies.json; https://raw.githubusercontent.com/lmmentel/mendeleev-data/main/data/json/screeningconstants.json; https://www.rsc.org/suppdata/d5/tc/d5tc00865d/d5tc00865d1.pdf
13 | Zn²⁺ | B | Zn | 2 | 65.38 | 30 |  | 135 | 122 | 0.74 | 6 |  | 9.2 | 201 | 210 | 4 | 2.21 | 1.25 | 4.35 | 5.965 | 2.702703 | 38.67 | 1.65 | 1.44 | 9.394197 | 17.96439 | 39.7233 |  | 1.88 | 非单离子参数，需按体系平均半径计算 | 非单离子参数，需按体系平均半径计算 | 已填21/23项 | 电子亲和能公开数据缺失/符号约定不统一，未强行补值；B位Shannon半径按钙钛矿常规六配位优先；A位优先12配位 | https://phases.imet-db.ru/elements/properties_all_given.aspx?elem=30; https://raw.githubusercontent.com/lmmentel/mendeleev-data/main/data/json/elements.json; https://raw.githubusercontent.com/lmmentel/mendeleev-data/main/data/json/ionicradii.json; https://raw.githubusercontent.com/lmmentel/mendeleev-data/main/data/json/ionizationenergies.json; https://raw.githubusercontent.com/lmmentel/mendeleev-data/main/data/json/screeningconstants.json; https://www.rsc.org/suppdata/d5/tc/d5tc00865d/d5tc00865d1.pdf
14 | Mg²⁺ | B | Mg | 2 | 24.305 | 12 |  | 150 | 141 | 0.72 | 6 |  | 14 | 173 | 220 | 3 | 2.3 | 1.09 | 2.85 | 3.308 | 2.777778 | 71.2 | 1.31 | 1.31 | 7.646236 | 15.035271 | 80.1436 |  | 2.03 | 非单离子参数，需按体系平均半径计算 | 非单离子参数，需按体系平均半径计算 | 已填21/23项 | 电子亲和能公开数据缺失/符号约定不统一，未强行补值；B位Shannon半径按钙钛矿常规六配位优先；A位优先12配位 | https://phases.imet-db.ru/elements/properties_all_given.aspx?elem=12; https://raw.githubusercontent.com/lmmentel/mendeleev-data/main/data/json/elements.json; https://raw.githubusercontent.com/lmmentel/mendeleev-data/main/data/json/ionicradii.json; https://raw.githubusercontent.com/lmmentel/mendeleev-data/main/data/json/ionizationenergies.json; https://raw.githubusercontent.com/lmmentel/mendeleev-data/main/data/json/screeningconstants.json; https://www.rsc.org/suppdata/d5/tc/d5tc00865d/d5tc00865d1.pdf
15 | Ag⁺ | A | Ag | 1 | 107.8682 | 47 | 1.302 | 160 | 145 | 1.28 | 8 |  | 10.3 | 211 | 210 | 5 | 2.9 | 1.3 | 4.2 | 6.755 | 0.78125 | 55 | 1.93 | 1.07 | 7.576234 | 21.4844 | 34.8 | 4.439117 | 2.375 | 非单离子参数，需按体系平均半径计算 | 非单离子参数，需按体系平均半径计算 | 已填23/23项 | Shannon半径无目标配位数CN=12，改用CN=8；B位Shannon半径按钙钛矿常规六配位优先；A位优先12配位 | https://phases.imet-db.ru/elements/properties_all_given.aspx?elem=47; https://raw.githubusercontent.com/lmmentel/mendeleev-data/main/data/json/elements.json; https://raw.githubusercontent.com/lmmentel/mendeleev-data/main/data/json/ionicradii.json; https://raw.githubusercontent.com/lmmentel/mendeleev-data/main/data/json/ionizationenergies.json; https://raw.githubusercontent.com/lmmentel/mendeleev-data/main/data/json/screeningconstants.json; https://www.rsc.org/suppdata/d5/tc/d5tc00865d/d5tc00865d1.pdf
16 | K⁺ | A | K | 1 | 39.0983 | 19 | 0.50147 | 220 | 203 | 1.64 | 12 |  | 45.3 | 275 | 280 | 4 | 4.6 | 1.32 | 2.2 | 3.495 | 0.6097561 | 289.7 | 0.82 | 0.8 | 4.34066373 | 31.625 | 45.8031 | 2.421066865 | 3.69 | 非单离子参数，需按体系平均半径计算 | 非单离子参数，需按体系平均半径计算 | 已填23/23项 | B位Shannon半径按钙钛矿常规六配位优先；A位优先12配位 | https://phases.imet-db.ru/elements/properties_all_given.aspx?elem=19; https://raw.githubusercontent.com/lmmentel/mendeleev-data/main/data/json/elements.json; https://raw.githubusercontent.com/lmmentel/mendeleev-data/main/data/json/ionicradii.json; https://raw.githubusercontent.com/lmmentel/mendeleev-data/main/data/json/ionizationenergies.json; https://raw.githubusercontent.com/lmmentel/mendeleev-data/main/data/json/screeningconstants.json; https://www.rsc.org/suppdata/d5/tc/d5tc00865d/d5tc00865d1.pdf
17 | Sm³⁺ | A | Sm | 3 | 150.36 | 62 | 0.1619941 | 185 | 198 | 1.24 | 12 |  | 19.9 | 236 |  | 6 | 2.33 | 1.11 | 2.85 | 8.012 | 2.419355 | 192 | 1.17 | 1.2 | 5.643722 | 11.078 | 23.55 | 2.902858 | 4.14 | 非单离子参数，需按体系平均半径计算 | 非单离子参数，需按体系平均半径计算 | 已填22/23项 | B位Shannon半径按钙钛矿常规六配位优先；A位优先12配位 | https://phases.imet-db.ru/elements/properties_all_given.aspx?elem=62; https://raw.githubusercontent.com/lmmentel/mendeleev-data/main/data/json/elements.json; https://raw.githubusercontent.com/lmmentel/mendeleev-data/main/data/json/ionicradii.json; https://raw.githubusercontent.com/lmmentel/mendeleev-data/main/data/json/ionizationenergies.json; https://raw.githubusercontent.com/lmmentel/mendeleev-data/main/data/json/screeningconstants.json; https://www.rsc.org/suppdata/d5/tc/d5tc00865d/d5tc00865d1.pdf
18 | Ca²⁺ | A | Ca | 2 | 40.078 | 20 | 0.02455 | 180 | 176 | 1.34 | 12 |  | 29.9 | 231 | 240 | 4 | 2.7 | 1.25 | 2.85 | 4.398 | 1.492537 | 160.8 | 1 | 1.17 | 6.11315547 | 11.871719 | 50.91316 | 3.068852735 | 3 | 非单离子参数，需按体系平均半径计算 | 非单离子参数，需按体系平均半径计算 | 已填23/23项 | B位Shannon半径按钙钛矿常规六配位优先；A位优先12配位 | https://phases.imet-db.ru/elements/properties_all_given.aspx?elem=20; https://raw.githubusercontent.com/lmmentel/mendeleev-data/main/data/json/elements.json; https://raw.githubusercontent.com/lmmentel/mendeleev-data/main/data/json/ionicradii.json; https://raw.githubusercontent.com/lmmentel/mendeleev-data/main/data/json/ionizationenergies.json; https://raw.githubusercontent.com/lmmentel/mendeleev-data/main/data/json/screeningconstants.json; https://www.rsc.org/suppdata/d5/tc/d5tc00865d/d5tc00865d1.pdf
19 | Fe³⁺ | B | Fe | 3 | 55.845 | 26 | 0.151 | 140 | 142 | 0.55 | 6 |  | 7.1 | 204 | 205 | 4 | 1.16 | 0.73 | 3.75 | 5.434 | 5.454545 | 62 | 1.83 | 1.67 | 7.9024681 | 16.19921 | 30.651 | 4.02673405 | 2.11 | 非单离子参数，需按体系平均半径计算 | 非单离子参数，需按体系平均半径计算 | 已填23/23项 | B位Shannon半径按钙钛矿常规六配位优先；A位优先12配位 | https://phases.imet-db.ru/elements/properties_all_given.aspx?elem=26; https://raw.githubusercontent.com/lmmentel/mendeleev-data/main/data/json/elements.json; https://raw.githubusercontent.com/lmmentel/mendeleev-data/main/data/json/ionicradii.json; https://raw.githubusercontent.com/lmmentel/mendeleev-data/main/data/json/ionizationenergies.json; https://raw.githubusercontent.com/lmmentel/mendeleev-data/main/data/json/screeningconstants.json; https://www.rsc.org/suppdata/d5/tc/d5tc00865d/d5tc00865d1.pdf
20 | Li⁺ | A | Li | 1 | 6.94 | 3 | 0.618049 | 145 | 128 | 0.92 | 8 |  | 13.1 | 182 | 220 | 2 | 3.06 | 1.75 | 1.3 | 1.279 | 1.086957 | 164.1125 | 0.98 | 0.9 | 5.391714996 | 75.640097 | 122.4544 | 3.004881998 | 1.61 | 非单离子参数，需按体系平均半径计算 | 非单离子参数，需按体系平均半径计算 | 已填23/23项 | Shannon半径无目标配位数CN=12，改用CN=8；B位Shannon半径按钙钛矿常规六配位优先；A位优先12配位 | https://phases.imet-db.ru/elements/properties_all_given.aspx?elem=3; https://raw.githubusercontent.com/lmmentel/mendeleev-data/main/data/json/elements.json; https://raw.githubusercontent.com/lmmentel/mendeleev-data/main/data/json/ionicradii.json; https://raw.githubusercontent.com/lmmentel/mendeleev-data/main/data/json/ionizationenergies.json; https://raw.githubusercontent.com/lmmentel/mendeleev-data/main/data/json/screeningconstants.json; https://www.rsc.org/suppdata/d5/tc/d5tc00865d/d5tc00865d1.pdf
21 | Al³⁺ | B | Al | 3 | 26.9815385 | 13 | 0.43283 | 125 | 121 | 0.535 | 6 |  | 10 | 184 | 210 | 3 | 2.01 | 1.25 | 3.5 | 4.066 | 5.607477 | 57.8 | 1.61 | 1.64 | 5.985769 | 18.82855 | 28.447642 | 3.2092995 | 1.675 | 非单离子参数，需按体系平均半径计算 | 非单离子参数，需按体系平均半径计算 | 已填23/23项 | B位Shannon半径按钙钛矿常规六配位优先；A位优先12配位 | https://phases.imet-db.ru/elements/properties_all_given.aspx?elem=13; https://raw.githubusercontent.com/lmmentel/mendeleev-data/main/data/json/elements.json; https://raw.githubusercontent.com/lmmentel/mendeleev-data/main/data/json/ionicradii.json; https://raw.githubusercontent.com/lmmentel/mendeleev-data/main/data/json/ionizationenergies.json; https://raw.githubusercontent.com/lmmentel/mendeleev-data/main/data/json/screeningconstants.json; https://www.rsc.org/suppdata/d5/tc/d5tc00865d/d5tc00865d1.pdf
22 | W⁶⁺ | B | W | 6 | 183.84 | 74 | 0.81626 | 135 | 162 | 0.6 | 6 |  | 9.53 | 218 | 210 | 6 | 1.5 | 0.92 | 4.35 | 9.854 | 10 | 68 | 1.7 | 1.79 | 7.86403 | 16.37 | 26 | 4.340145 | 2.735 | 非单离子参数，需按体系平均半径计算 | 非单离子参数，需按体系平均半径计算 | 已填23/23项 | B位Shannon半径按钙钛矿常规六配位优先；A位优先12配位 | https://phases.imet-db.ru/elements/properties_all_given.aspx?elem=74; https://raw.githubusercontent.com/lmmentel/mendeleev-data/main/data/json/elements.json; https://raw.githubusercontent.com/lmmentel/mendeleev-data/main/data/json/ionicradii.json; https://raw.githubusercontent.com/lmmentel/mendeleev-data/main/data/json/ionizationenergies.json; https://raw.githubusercontent.com/lmmentel/mendeleev-data/main/data/json/screeningconstants.json; https://www.rsc.org/suppdata/d5/tc/d5tc00865d/d5tc00865d1.pdf
23 | Sc³⁺ | B | Sc | 3 | 44.955908 | 21 | 0.188 | 160 | 170 | 0.745 | 6 |  | 15 | 215 | 230 | 4 | 2.21 | 1.1 | 3 | 4.632 | 4.026846 | 97 | 1.36 | 1.5 | 6.56149 | 12.79977 | 24.756839 | 3.374745 | 2.75 | 非单离子参数，需按体系平均半径计算 | 非单离子参数，需按体系平均半径计算 | 已填23/23项 | B位Shannon半径按钙钛矿常规六配位优先；A位优先12配位 | https://phases.imet-db.ru/elements/properties_all_given.aspx?elem=21; https://raw.githubusercontent.com/lmmentel/mendeleev-data/main/data/json/elements.json; https://raw.githubusercontent.com/lmmentel/mendeleev-data/main/data/json/ionicradii.json; https://raw.githubusercontent.com/lmmentel/mendeleev-data/main/data/json/ionizationenergies.json; https://raw.githubusercontent.com/lmmentel/mendeleev-data/main/data/json/screeningconstants.json; https://www.rsc.org/suppdata/d5/tc/d5tc00865d/d5tc00865d1.pdf
24 | Hf⁴⁺ | B | Hf | 4 | 178.49 | 72 | 0.014 | 155 | 175 | 0.71 | 6 |  | 13.6 | 223 | 225 | 6 | 1.88 | 0.97 | 3.15 | 9.164 | 5.633803 | 103 | 1.3 | 1.73 | 6.82507 | 14.61 | 22.55 | 3.419535 | 2.91 | 非单离子参数，需按体系平均半径计算 | 非单离子参数，需按体系平均半径计算 | 已填23/23项 | B位Shannon半径按钙钛矿常规六配位优先；A位优先12配位 | https://phases.imet-db.ru/elements/properties_all_given.aspx?elem=72; https://raw.githubusercontent.com/lmmentel/mendeleev-data/main/data/json/elements.json; https://raw.githubusercontent.com/lmmentel/mendeleev-data/main/data/json/ionicradii.json; https://raw.githubusercontent.com/lmmentel/mendeleev-data/main/data/json/ionizationenergies.json; https://raw.githubusercontent.com/lmmentel/mendeleev-data/main/data/json/screeningconstants.json; https://www.rsc.org/suppdata/d5/tc/d5tc00865d/d5tc00865d1.pdf
25 | Nd³⁺ | A | Nd | 3 | 144.242 | 60 | 1.916 | 185 | 201 | 1.27 | 12 |  | 20.6 | 239 |  | 6 | 2.37 | 1.17 | 2.85 | 9.307 | 2.362205 | 208 | 1.14 | 1.2 | 5.525 | 10.783 | 22.09 | 3.7205 | 3.99 | 非单离子参数，需按体系平均半径计算 | 非单离子参数，需按体系平均半径计算 | 已填22/23项 | B位Shannon半径按钙钛矿常规六配位优先；A位优先12配位 | https://phases.imet-db.ru/elements/properties_all_given.aspx?elem=60; https://raw.githubusercontent.com/lmmentel/mendeleev-data/main/data/json/elements.json; https://raw.githubusercontent.com/lmmentel/mendeleev-data/main/data/json/ionicradii.json; https://raw.githubusercontent.com/lmmentel/mendeleev-data/main/data/json/ionizationenergies.json; https://raw.githubusercontent.com/lmmentel/mendeleev-data/main/data/json/screeningconstants.json; https://www.rsc.org/suppdata/d5/tc/d5tc00865d/d5tc00865d1.pdf

## 计算说明
字段 | 定义 / 公式 | 说明
Shannon半径来源 | 直接引用“离子特征参数”表中的 raa/rba Shannon离子半径 (Å) | A位优先 CN=12；若表中无该配位数，则沿用离子表已有取值
容忍因子 t | t=(r_A+r_O)/(√2·(r_B+r_O)) | 固定采用 r_O=1.40 Å
八面体因子 μ | μ=r_B/r_O | 固定采用 r_O=1.40 Å
A/B位平均半径 | r̄=Σx_i r_i | x_i 为该位点归一化摩尔分数
A/B位半径方差 | σ_r^2=Σx_i(r_i-r̄)^2 | 单位 Å^2
A/B位半径失配 | δ_r=[Σx_i(1-r_i/r̄)^2]^(1/2) | 无量纲，反映位点尺寸离散度
构型熵 | ΔS=-RΣx_i ln x_i | R=8.314463 J/mol·K；分别给出 A、B 及总熵
电负性差 | Δχ(A-O)=¦χ_O-χ̄_A¦；Δχ(B-O)=¦χ_O-χ̄_B¦；Δχ(A-B)=¦χ̄_A-χ̄_B¦ | χ_O 固定采用 Pauling 电负性 3.44
价态失配 | σV=[Σx_i(V_i-V̄)^2]^(1/2) | 分别给出 A、B 位及总价态失配
平均离子半径比 | r̄_A/r̄_B | A/B位平均 Shannon 半径之比
平均半径差 | r̄_A-r̄_B | 单位 Å
补充描述符 | A/B位平均相对原子质量、平均极化率、平均第一电离能、元素位点分数 | 更适合直接送入机器学习模型
归一化规则 | 当 K/L 两列原始摩尔和 ≠ 1.00 时，先在各自位点内归一化，再计算描述符 | 原始总量保留在“A位原始总量/B位原始总量”列
状态=OK | 原始 K/L 数据可直接计算，且无需归一化
状态=已归一化 | 原始 K/L 数据可解析，但位点总量不等于 1.00 | 描述符基于归一化后的位点分数
状态=需人工确认 | 原始记录存在明显不一致（如离子列表与摩尔组成不一致，或电荷平衡明显异常） | 建议优先检查原始文献/录入值
特别说明 | 第 61–161 行已按 (1-x)(0.7Bi0.5Na0.5TiO3-0.3K0.5Na0.5NbO3)-xSr0.7Bi0.2Ca0.1TiO3 自动补全 A/B 位组成 | 公式：A位 Bi=0.35-0.15x, Na=0.5-0.5x, K=0.15-0.15x, Sr=0.7x, Ca=0.1x；B位 Ti=0.7+0.3x, Nb=0.3-0.3x