## Sheet1
原表行号 | 序号 | 体系 | X | Wrec(J/cm3) | Eb(kV/cm) | W/E | 效率η（%） | 计算状态 | 计算说明 | A位原始总量 | B位原始总量 | A位平均Shannon半径(Å) | B位平均Shannon半径(Å) | A/B平均半径比 | A-B平均半径差(Å) | 容忍因子 t | 八面体因子 μ | A位半径方差(Å^2) | B位半径方差(Å^2) | A位半径失配 δr | B位半径失配 δr | A位构型熵 ΔS_A (J/mol·K) | B位构型熵 ΔS_B (J/mol·K) | 总构型熵 ΔS_total (J/mol·K) | A位平均Pauling电负性 | B位平均Pauling电负性 | Δχ(A-O) | Δχ(B-O) | Δχ(A-B) | A位平均名义价态 | B位平均名义价态 | A位价态失配 σV_A | B位价态失配 σV_B | 总价态失配 σV_total | A位平均相对原子质量 | B位平均相对原子质量 | A位平均极化率(bohr^3) | B位平均极化率(bohr^3) | A位平均第一电离能(eV) | B位平均第一电离能(eV) | A位分数_Ag | A位分数_Ba | A位分数_Bi | A位分数_Ca | A位分数_Ho | A位分数_K | A位分数_La | A位分数_Li | A位分数_Na | A位分数_Nd | A位分数_Sm | A位分数_Sr | B位分数_Al | B位分数_Fe | B位分数_Hf | B位分数_Mg | B位分数_Nb | B位分数_Sc | B位分数_Sn | B位分数_Ta | B位分数_Ti | B位分数_W | B位分数_Y | B位分数_Zn | B位分数_Zr | OOF_Pred_Wrec | OOF_Residual_Wrec | FullFit_Pred_Wrec | OOF_Pred_eta | OOF_Residual_eta | FullFit_Pred_eta | OOF_Wrec_norm | OOF_eta_norm | Measured_Wrec_norm | Measured_eta_norm | OOF_Combined_Score | Measured_Combined_Score | Pareto
118 | 58 | 0.836(0.7Bi0.5Na0.5TiO3-0.3K0.5Na0.5NbO3)-0.164Sr0.7Bi0.2Ca0.1TiO3 | 0.164 | 6.42 | 331 | 0.01939577 | 85.9 | OK |  | 1 | 1 | 1.354682 | 0.613778 | 2.20712 | 0.740904 | 0.9672637 | 0.4384129 | 0.0226675 | 0.000230176716 | 0.1111385 | 0.02471834 | 10.86037 | 4.682808 | 15.54318 | 1.235288 | 1.555048 | 2.204712 | 1.884952 | 0.31976 | 1.782 | 4.2508 | 0.9062428 | 0.4334736 | 0.7103434 | 93.23093 | 59.16287 | 145.23186 | 99.4984 | 5.817187 | 6.810747084 | 0 | 0 | 0.3254 | 0.0164 | 0 | 0.1254 | 0 | 0 | 0.418 | 0 | 0 | 0.1148 | 0 | 0 | 0 | 0 | 0.2508 | 0 | 0 | 0 | 0.7492 | 0 | 0 | 0 | 0 | 6.178806 | 0.2411939 | 6.186104 | 84.30233 | 1.597671 | 84.42219 | 1 | 0.7871484 | 0.9222798 | 0.8732591 | 0.8935742 | 0.8977694 | TRUE
39 | 137 | 0.8K0.2La0.2Bi0.3Na0.3TiO3-0.2Sr0.7Bi0.2Ca0.1TiO3 | 0.317 | 3.457 | 320 | 0.010803125 | 85 | OK |  | 1 | 1 | 1.3696 | 0.605 | 2.263802 | 0.7646 | 0.9767596 | 0.4321429 | 0.02367984 | 0 | 0.1123558 | 0 | 13.62625 | 0 | 13.62625 | 1.2154 | 1.54 | 2.2246 | 1.9 | 0.3246 | 2.04 | 4 | 0.9156419 | 0 | 0.6474566 | 105.581 | 47.867 | 164.064 | 100 | 5.779678 | 6.82812 | 0 | 0 | 0.28 | 0.02 | 0 | 0.16 | 0.16 | 0 | 0.24 | 0 | 0 | 0.14 | 0 | 0 | 0 | 0 | 0 | 0 | 0 | 0 | 1 | 0 | 0 | 0 | 0 | 3.495927 | -0.03892667 | 3.371634 | 86.46925 | -1.469245 | 86.60323 | 0.3610362 | 0.9142701 | 0.4105354 | 0.8607242 | 0.6376531 | 0.6356298 | TRUE
41 | 139 | 0.6[0.92Ba0.85Ca0.15Zr0.1Ti0.9O3-0.08Bi(Zn2/3Ta1/3)O3]-0.4(Sr0.7Bi0.2)TiO3 | 0.307 | 3.628 | 560 | 0.006478571 | 93.38 | 已归一化 | A位总量=0.960000，按位点归一化后计算；电荷平衡检查异常: vA+vB=6.0853 | 0.96 | 1 | 1.4784625 | 0.616228 | 2.399213 | 0.8622345 | 1.009499 | 0.4401629 | 0.02322801 | 0.001206752016 | 0.1030851 | 0.05637254 | 9.888251 | 3.607577 | 13.49583 | 1.051654 | 1.531288 | 2.388346 | 1.908712 | 0.4796338 | 2.133333 | 3.952 | 0.3399346 | 0.3764253 | 0.3586444 | 123.9952 | 52.95001648 | 210.7257 | 98.28384 | 5.706866 | 6.911069 | 0 | 0.48875 | 0.1333333 | 0.08625 | 0 | 0 | 0 | 0 | 0 | 0 | 0 | 0.2916667 | 0 | 0 | 0 | 0 | 0 | 0 | 0 | 0.016 | 0.8968 | 0 | 0 | 0.032 | 0.0552 | 3.317134 | 0.3108662 | 3.385871 | 86.76619 | 6.613806 | 89.31407 | 0.3184542 | 0.9316905 | 0.4400691 | 0.9774373 | 0.6250724 | 0.7087532 | TRUE
27 | 125 | (Bi₀.₅Na₀.₅)₀.₆Sr₀.₄Ti₀.₉₈(Fe₀.₅Nb₀.₅)₀.₀₂O₃ | 0.38 | 2.309 | 170 | 0.01358235 | 81 | OK |  | 1 | 1 | 1.344 | 0.6048 | 2.222222 | 0.7392 | 0.9678277 | 0.432 | 0.013404 | 4.246e-05 | 0.08614259 | 0.01077403 | 9.053618 | 0.9304055 | 9.984024 | 1.229 | 1.5435 | 2.211 | 1.8965 | 0.3145 | 2 | 4 | 0.7745967 | 0.1414214 | 0.5567764 | 104.6391 | 48.3971737 | 142.09 | 99.6 | 6.005324868 | 6.838170781 | 0 | 0 | 0.3 | 0 | 0 | 0 | 0 | 0 | 0.3 | 0 | 0 | 0.4 | 0 | 0.01 | 0 | 0 | 0.01 | 0 | 0 | 0 | 0.98 | 0 | 0 | 0 | 0 | 2.80393 | -0.4949301 | 2.680262 | 87.9306 | -6.930597 | 86.03276 | 0.1962279 | 1 | 0.2122625 | 0.8050139 | 0.5981139 | 0.5086382 | TRUE
32 | 130 | 0.88Bi0.35Na0.35Sr0.3TiO3-0.12BaZr0.15Ti0.85O3 | 0.354 | 2.695 | 187 | 0.01441176 | 86.22 | OK |  | 1 | 1 | 1.36184 | 0.60707 | 2.2433 | 0.75477 | 0.9730183 | 0.4336214 | 0.0205822144 | 0.0002337651 | 0.1053465 | 0.02518553 | 11.07041 | 0.7495482 | 11.81996 | 1.22924 | 1.53622 | 2.21076 | 1.90378 | 0.30698 | 2 | 4 | 0.7848567 | 0 | 0.5549775 | 111.0577 | 48.647426 | 149.5964 | 100.216 | 5.955619 | 6.824628108 | 0 | 0.12 | 0.308 | 0 | 0 | 0 | 0 | 0 | 0.308 | 0 | 0 | 0.264 | 0 | 0 | 0 | 0 | 0 | 0 | 0 | 0 | 0.982 | 0 | 0 | 0 | 0.018 | 2.919341 | -0.2243414 | 2.851747 | 87.29639 | -1.076393 | 87.10785 | 0.2237146 | 0.9627946 | 0.2789292 | 0.8777159 | 0.5932546 | 0.5783225 | TRUE