## Sheet1
原表行号 | 序号 | 体系 | X | Wrec(J/cm3) | Eb(kV/cm) | W/E | 效率η（%） | 计算状态 | 计算说明 | A位原始总量 | B位原始总量 | A位平均Shannon半径(Å) | B位平均Shannon半径(Å) | A/B平均半径比 | A-B平均半径差(Å) | 容忍因子 t | 八面体因子 μ | A位半径方差(Å^2) | B位半径方差(Å^2) | A位半径失配 δr | B位半径失配 δr | A位构型熵 ΔS_A (J/mol·K) | B位构型熵 ΔS_B (J/mol·K) | 总构型熵 ΔS_total (J/mol·K) | A位平均Pauling电负性 | B位平均Pauling电负性 | Δχ(A-O) | Δχ(B-O) | Δχ(A-B) | A位平均名义价态 | B位平均名义价态 | A位价态失配 σV_A | B位价态失配 σV_B | 总价态失配 σV_total | A位平均相对原子质量 | B位平均相对原子质量 | A位平均极化率(bohr^3) | B位平均极化率(bohr^3) | A位平均第一电离能(eV) | B位平均第一电离能(eV) | A位分数_Ag | A位分数_Ba | A位分数_Bi | A位分数_Ca | A位分数_Ho | A位分数_K | A位分数_La | A位分数_Li | A位分数_Na | A位分数_Nd | A位分数_Sm | A位分数_Sr | B位分数_Al | B位分数_Fe | B位分数_Hf | B位分数_Mg | B位分数_Nb | B位分数_Sc | B位分数_Sn | B位分数_Ta | B位分数_Ti | B位分数_W | B位分数_Y | B位分数_Zn | B位分数_Zr | OOF_Pred_Wrec | OOF_Residual_Wrec | FullFit_Pred_Wrec | OOF_Pred_eta | OOF_Residual_eta | FullFit_Pred_eta | OOF_Wrec_norm | OOF_eta_norm | Measured_Wrec_norm | Measured_eta_norm | OOF_Combined_Score | Measured_Combined_Score | Pareto
117 | 57 | 0.838(0.7Bi0.5Na0.5TiO3-0.3K0.5Na0.5NbO3)-0.162Sr0.7Bi0.2Ca0.1TiO3 | 0.162 | 6.49 | 335 | 0.01937313 | 85.1 | OK |  | 1 | 1 | 1.354631 | 0.613799 | 2.206962 | 0.740832 | 0.9672357 | 0.4384279 | 0.02269316 | 0.000230542599 | 0.1112056 | 0.02473714 | 10.84347 | 4.688259 | 15.53173 | 1.235504 | 1.555084 | 2.204496 | 1.884916 | 0.31958 | 1.781 | 4.2514 | 0.9068842 | 0.433818 | 0.7108576 | 93.19766 | 59.1899 | 145.18763 | 99.4972 | 5.816618 | 6.810705522 | 0 | 0 | 0.3257 | 0.0162 | 0 | 0.1257 | 0 | 0 | 0.419 | 0 | 0 | 0.1134 | 0 | 0 | 0 | 0 | 0.2514 | 0 | 0 | 0 | 0.7486 | 0 | 0 | 0 | 0 | 6.572967 | -0.08296732 | 6.519221 | 84.81068 | 0.2893238 | 85.00717 | 1 | 0.9900537 | 0.9229209 | 0.94375 | 0.9950269 | 0.9333354 | TRUE
119 | 59 | 0.834(0.7Bi0.5Na0.5TiO3-0.3K0.5Na0.5NbO3)-0.166Sr0.7Bi0.2Ca0.1TiO3 | 0.166 | 6.27 | 326 | 0.01923313 | 85.55 | OK |  | 1 | 1 | 1.354733 | 0.613757 | 2.207279 | 0.740976 | 0.9672917 | 0.4383979 | 0.02264183 | 0.000229809951 | 0.1110713 | 0.02469949 | 10.87707 | 4.677341 | 15.55441 | 1.235072 | 1.555012 | 2.204928 | 1.884988 | 0.31994 | 1.783 | 4.2502 | 0.9055998 | 0.4331281 | 0.7098278 | 93.2642 | 59.13585 | 145.27609 | 99.4996 | 5.817755 | 6.810788646 | 0 | 0 | 0.3251 | 0.0166 | 0 | 0.1251 | 0 | 0 | 0.417 | 0 | 0 | 0.1162 | 0 | 0 | 0 | 0 | 0.2502 | 0 | 0 | 0 | 0.7498 | 0 | 0 | 0 | 0 | 6.381089 | -0.1110885 | 6.30061 | 84.81694 | 0.7330599 | 85.11332 | 0.9566832 | 0.9907112 | 0.8782961 | 0.971875 | 0.9736972 | 0.9250856 | TRUE
118 | 58 | 0.836(0.7Bi0.5Na0.5TiO3-0.3K0.5Na0.5NbO3)-0.164Sr0.7Bi0.2Ca0.1TiO3 | 0.164 | 6.42 | 331 | 0.01939577 | 85.9 | OK |  | 1 | 1 | 1.354682 | 0.613778 | 2.20712 | 0.740904 | 0.9672637 | 0.4384129 | 0.0226675 | 0.000230176716 | 0.1111385 | 0.02471834 | 10.86037 | 4.682808 | 15.54318 | 1.235288 | 1.555048 | 2.204712 | 1.884952 | 0.31976 | 1.782 | 4.2508 | 0.9062428 | 0.4334736 | 0.7103434 | 93.23093 | 59.16287 | 145.23186 | 99.4984 | 5.817187 | 6.810747084 | 0 | 0 | 0.3254 | 0.0164 | 0 | 0.1254 | 0 | 0 | 0.418 | 0 | 0 | 0.1148 | 0 | 0 | 0 | 0 | 0.2508 | 0 | 0 | 0 | 0.7492 | 0 | 0 | 0 | 0 | 6.462748 | -0.04274778 | 6.444609 | 84.6373 | 1.262698 | 85.0963 | 0.9751179 | 0.9718554 | 0.9087221 | 0.99375 | 0.9734866 | 0.9512361 | FALSE
115 | 55 | 0.842(0.7Bi0.5Na0.5TiO3-0.3K0.5Na0.5NbO3)-0.158Sr0.7Bi0.2Ca0.1TiO3 | 0.158 | 6.61 | 338 | 0.01955621 | 84.05 | OK |  | 1 | 1 | 1.354529 | 0.613841 | 2.206645 | 0.740688 | 0.9671797 | 0.4384579 | 0.02274448 | 0.000231271719 | 0.1113396 | 0.02477453 | 10.8091 | 4.699114 | 15.50822 | 1.235936 | 1.555156 | 2.204064 | 1.884844 | 0.31922 | 1.779 | 4.2526 | 0.9081624 | 0.4345034 | 0.7118821 | 93.13112 | 59.24394 | 145.09917 | 99.4948 | 5.815481 | 6.810622398 | 0 | 0 | 0.3263 | 0.0158 | 0 | 0.1263 | 0 | 0 | 0.421 | 0 | 0 | 0.1106 | 0 | 0 | 0 | 0 | 0.2526 | 0 | 0 | 0 | 0.7474 | 0 | 0 | 0 | 0 | 6.514698 | 0.09530161 | 6.609501 | 84.34217 | -0.2921703 | 84.31432 | 0.9868458 | 0.9408766 | 0.9472617 | 0.878125 | 0.9638612 | 0.9126933 | FALSE
116 | 56 | 0.84(0.7Bi0.5Na0.5TiO3-0.3K0.5Na0.5NbO3)-0.16Sr0.7Bi0.2Ca0.1TiO3 | 0.16 | 6.87 | 343 | 0.02002915 | 86 | OK |  | 1 | 1 | 1.35458 | 0.61382 | 2.206803 | 0.74076 | 0.9672077 | 0.4384429 | 0.0227188236 | 0.0002309076 | 0.1112726 | 0.02475586 | 10.82639 | 4.693695 | 15.52008 | 1.23572 | 1.55512 | 2.20428 | 1.88488 | 0.3194 | 1.78 | 4.252 | 0.9075241 | 0.4341613 | 0.7113705 | 93.16439 | 59.21692124 | 145.1434 | 99.496 | 5.81605 | 6.81066396 | 0 | 0 | 0.326 | 0.016 | 0 | 0.126 | 0 | 0 | 0.42 | 0 | 0 | 0.112 | 0 | 0 | 0 | 0 | 0.252 | 0 | 0 | 0 | 0.748 | 0 | 0 | 0 | 0 | 6.459711 | 0.4102894 | 6.632164 | 84.43512 | 1.564876 | 84.82738 | 0.9744322 | 0.9506335 | 1 | 1 | 0.9625329 | 1 | FALSE
114 | 54 | 0.844(0.7Bi0.5Na0.5TiO3-0.3K0.5Na0.5NbO3)-0.156Sr0.7Bi0.2Ca0.1TiO3 | 0.156 | 6.405 | 331 | 0.01935045 | 84.1 | OK |  | 1 | 1 | 1.354478 | 0.613862 | 2.206486 | 0.740616 | 0.9671517 | 0.4384729 | 0.02277013 | 0.000231634956 | 0.1114066 | 0.02479313 | 10.79163 | 4.704518 | 15.49614 | 1.236152 | 1.555192 | 2.203848 | 1.884808 | 0.31904 | 1.778 | 4.2532 | 0.9087992 | 0.4348445 | 0.7123924 | 93.09785 | 59.27097 | 145.05494 | 99.4936 | 5.814913 | 6.810580836 | 0 | 0 | 0.3266 | 0.0156 | 0 | 0.1266 | 0 | 0 | 0.422 | 0 | 0 | 0.1092 | 0 | 0 | 0 | 0 | 0.2532 | 0 | 0 | 0 | 0.7468 | 0 | 0 | 0 | 0 | 6.463792 | -0.05879235 | 6.463482 | 84.021 | 0.07900378 | 83.95956 | 0.9753537 | 0.9071643 | 0.9056795 | 0.88125 | 0.941259 | 0.8934648 | FALSE
120 | 60 | 0.832(0.7Bi0.5Na0.5TiO3-0.3K0.5Na0.5NbO3)-0.168Sr0.7Bi0.2Ca0.1TiO3 | 0.168 | 6.15 | 322 | 0.01909938 | 85.82 | OK |  | 1 | 1 | 1.354784 | 0.613736 | 2.207438 | 0.741048 | 0.9673197 | 0.4383829 | 0.02261615 | 0.000229442304 | 0.1110042 | 0.02468057 | 10.89359 | 4.671857 | 15.56545 | 1.234856 | 1.554976 | 2.205144 | 1.885024 | 0.32012 | 1.784 | 4.2496 | 0.9049552 | 0.4327815 | 0.7093109 | 93.29747 | 59.10883 | 145.32032 | 99.5008 | 5.818324 | 6.810830208 | 0 | 0 | 0.3248 | 0.0168 | 0 | 0.1248 | 0 | 0 | 0.416 | 0 | 0 | 0.1176 | 0 | 0 | 0 | 0 | 0.2496 | 0 | 0 | 0 | 0.7504 | 0 | 0 | 0 | 0 | 6.131286 | 0.01871393 | 6.167531 | 84.67325 | 1.146752 | 85.10516 | 0.9002902 | 0.9756284 | 0.8539554 | 0.98875 | 0.9379593 | 0.9213527 | FALSE
121 | 61 | 0.83(0.7Bi0.5Na0.5TiO3-0.3K0.5Na0.5NbO3)-0.17Sr0.7Bi0.2Ca0.1TiO3 | 0.17 | 5.93 | 318 | 0.0186478 | 84.33 | OK |  | 1 | 1 | 1.354835 | 0.613715 | 2.207596 | 0.74112 | 0.9673477 | 0.4383679 | 0.02259047 | 0.000229073775 | 0.110937 | 0.02466158 | 10.90992 | 4.666358 | 15.57628 | 1.23464 | 1.55494 | 2.20536 | 1.88506 | 0.3203 | 1.785 | 4.249 | 0.9043091 | 0.4324338 | 0.7087926 | 93.33074 | 59.08180313 | 145.36455 | 99.502 | 5.818892 | 6.81087177 | 0 | 0 | 0.3245 | 0.017 | 0 | 0.1245 | 0 | 0 | 0.415 | 0 | 0 | 0.119 | 0 | 0 | 0 | 0 | 0.249 | 0 | 0 | 0 | 0.751 | 0 | 0 | 0 | 0 | 5.949345 | -0.01934474 | 5.929743 | 84.90543 | -0.5754332 | 84.90242 | 0.8592168 | 1 | 0.8093306 | 0.895625 | 0.9296084 | 0.8524778 | TRUE
113 | 53 | 0.846(0.7Bi0.5Na0.5TiO3-0.3K0.5Na0.5NbO3)-0.154Sr0.7Bi0.2Ca0.1TiO3 | 0.154 | 6.227 | 324 | 0.01921914 | 83.56 | OK |  | 1 | 1 | 1.354427 | 0.613883 | 2.206328 | 0.740544 | 0.9671237 | 0.4384879 | 0.02279577 | 0.000231997311 | 0.1114735 | 0.02481166 | 10.77395 | 4.709906 | 15.48386 | 1.236368 | 1.555228 | 2.203632 | 1.884772 | 0.31886 | 1.777 | 4.2538 | 0.9094344 | 0.4351845 | 0.7129013 | 93.06458 | 59.29799 | 145.01071 | 99.4924 | 5.814344 | 6.810539274 | 0 | 0 | 0.3269 | 0.0154 | 0 | 0.1269 | 0 | 0 | 0.423 | 0 | 0 | 0.1078 | 0 | 0 | 0 | 0 | 0.2538 | 0 | 0 | 0 | 0.7462 | 0 | 0 | 0 | 0 | 6.249128 | -0.0221283 | 6.271962 | 83.78713 | -0.2271252 | 83.55633 | 0.9268931 | 0.8826158 | 0.869574 | 0.8475 | 0.9047545 | 0.858537 | FALSE
122 | 62 | 0.828(0.7Bi0.5Na0.5TiO3-0.3K0.5Na0.5NbO3)-0.172Sr0.7Bi0.2Ca0.1TiO3 | 0.172 | 5.66 | 313 | 0.01808307 | 85.23 | OK |  | 1 | 1 | 1.354886 | 0.613694 | 2.207755 | 0.741192 | 0.9673757 | 0.4383529 | 0.02256479 | 0.000228704364 | 0.1108697 | 0.02464253 | 10.92606 | 4.660843 | 15.58691 | 1.234424 | 1.554904 | 2.205576 | 1.885096 | 0.32048 | 1.786 | 4.2484 | 0.9036614 | 0.432085 | 0.7082731 | 93.36401 | 59.05478 | 145.40878 | 99.5032 | 5.819461 | 6.810913332 | 0 | 0 | 0.3242 | 0.0172 | 0 | 0.1242 | 0 | 0 | 0.414 | 0 | 0 | 0.1204 | 0 | 0 | 0 | 0 | 0.2484 | 0 | 0 | 0 | 0.7516 | 0 | 0 | 0 | 0 | 5.839752 | -0.1797518 | 5.714024 | 84.45348 | 0.7765177 | 84.79201 | 0.8344761 | 0.9525606 | 0.7545639 | 0.951875 | 0.8935184 | 0.8532194 | FALSE
123 | 63 | 0.826(0.7Bi0.5Na0.5TiO3-0.3K0.5Na0.5NbO3)-0.174Sr0.7Bi0.2Ca0.1TiO3 | 0.174 | 5.739 | 308 | 0.01863312 | 84.21 | OK |  | 1 | 1 | 1.354937 | 0.613673 | 2.207914 | 0.741264 | 0.9674037 | 0.4383379 | 0.0225391 | 0.000228334071 | 0.1108024 | 0.02462342 | 10.94203 | 4.655311 | 15.59734 | 1.234208 | 1.554868 | 2.205792 | 1.885132 | 0.32066 | 1.787 | 4.2478 | 0.9030122 | 0.4317351 | 0.7077521 | 93.39728 | 59.02776 | 145.45301 | 99.5044 | 5.820029 | 6.810954894 | 0 | 0 | 0.3239 | 0.0174 | 0 | 0.1239 | 0 | 0 | 0.413 | 0 | 0 | 0.1218 | 0 | 0 | 0 | 0 | 0.2478 | 0 | 0 | 0 | 0.7522 | 0 | 0 | 0 | 0 | 5.674244 | 0.06475636 | 5.701729 | 84.62408 | -0.4140795 | 84.34868 | 0.7971126 | 0.9704675 | 0.7705882 | 0.888125 | 0.88379 | 0.8293566 | FALSE
112 | 52 | 0.848(0.7Bi0.5Na0.5TiO3-0.3K0.5Na0.5NbO3)-0.152Sr0.7Bi0.2Ca0.1TiO3 | 0.152 | 6.07 | 318 | 0.01908805 | 83.21 | OK |  | 1 | 1 | 1.354376 | 0.613904 | 2.206169 | 0.740472 | 0.9670957 | 0.4385029 | 0.02282141 | 0.000232358784 | 0.1115403 | 0.02483014 | 10.75607 | 4.715278 | 15.47135 | 1.236584 | 1.555264 | 2.203416 | 1.884736 | 0.31868 | 1.776 | 4.2544 | 0.9100681 | 0.4355234 | 0.7134089 | 93.03131 | 59.32502 | 144.96648 | 99.4912 | 5.813776 | 6.810497712 | 0 | 0 | 0.3272 | 0.0152 | 0 | 0.1272 | 0 | 0 | 0.424 | 0 | 0 | 0.1064 | 0 | 0 | 0 | 0 | 0.2544 | 0 | 0 | 0 | 0.7456 | 0 | 0 | 0 | 0 | 6.107704 | -0.03770442 | 6.095264 | 83.61144 | -0.4014368 | 83.39378 | 0.8949666 | 0.8641745 | 0.8377282 | 0.825625 | 0.8795705 | 0.8316766 | FALSE
124 | 64 | 0.824(0.7Bi0.5Na0.5TiO3-0.3K0.5Na0.5NbO3)-0.176Sr0.7Bi0.2Ca0.1TiO3 | 0.176 | 5.721 | 303 | 0.01888119 | 84.03 | OK |  | 1 | 1 | 1.354988 | 0.613652 | 2.208072 | 0.741336 | 0.9674317 | 0.4383229 | 0.0225134 | 0.000227962896 | 0.110735 | 0.02460424 | 10.95781 | 4.649764 | 15.60757 | 1.233992 | 1.554832 | 2.206008 | 1.885168 | 0.32084 | 1.788 | 4.2472 | 0.9023613 | 0.431384 | 0.7072299 | 93.43055 | 59.00073 | 145.49724 | 99.5056 | 5.820598 | 6.810996456 | 0 | 0 | 0.3236 | 0.0176 | 0 | 0.1236 | 0 | 0 | 0.412 | 0 | 0 | 0.1232 | 0 | 0 | 0 | 0 | 0.2472 | 0 | 0 | 0 | 0.7528 | 0 | 0 | 0 | 0 | 5.692412 | 0.02858837 | 5.703561 | 84.29905 | -0.2690472 | 84.11601 | 0.801214 | 0.9363501 | 0.7669371 | 0.876875 | 0.8687821 | 0.8219061 | FALSE
125 | 65 | 0.822(0.7Bi0.5Na0.5TiO3-0.3K0.5Na0.5NbO3)-0.178Sr0.7Bi0.2Ca0.1TiO3 | 0.178 | 5.693 | 299 | 0.01904013 | 83.59 | OK |  | 1 | 1 | 1.355039 | 0.613631 | 2.208231 | 0.741408 | 0.9674597 | 0.4383079 | 0.0224877 | 0.000227590839 | 0.1106677 | 0.02458499 | 10.97341 | 4.644201 | 15.61761 | 1.233776 | 1.554796 | 2.206224 | 1.885204 | 0.32102 | 1.789 | 4.2466 | 0.9017089 | 0.4310318 | 0.7067062 | 93.46382 | 58.97371 | 145.54147 | 99.5068 | 5.821166 | 6.811038018 | 0 | 0 | 0.3233 | 0.0178 | 0 | 0.1233 | 0 | 0 | 0.411 | 0 | 0 | 0.1246 | 0 | 0 | 0 | 0 | 0.2466 | 0 | 0 | 0 | 0.7534 | 0 | 0 | 0 | 0 | 5.635152 | 0.05784763 | 5.678661 | 84.26589 | -0.6758925 | 84.07071 | 0.7882877 | 0.93287 | 0.7612576 | 0.849375 | 0.8605789 | 0.8053163 | FALSE
126 | 66 | 0.82(0.7Bi0.5Na0.5TiO3-0.3K0.5Na0.5NbO3)-0.18Sr0.7Bi0.2Ca0.1TiO3 | 0.18 | 5.476 | 297 | 0.01843771 | 84.12 | OK |  | 1 | 1 | 1.35509 | 0.61361 | 2.20839 | 0.74148 | 0.9674877 | 0.4382929 | 0.0224619919 | 0.0002272179 | 0.1106002 | 0.02456568 | 10.98883 | 4.638621 | 15.62745 | 1.23356 | 1.55476 | 2.20644 | 1.88524 | 0.3212 | 1.79 | 4.246 | 0.9010549 | 0.4306785 | 0.7061813 | 93.49709 | 58.94668502 | 145.5857 | 99.508 | 5.821735 | 6.81107958 | 0 | 0 | 0.323 | 0.018 | 0 | 0.123 | 0 | 0 | 0.41 | 0 | 0 | 0.126 | 0 | 0 | 0 | 0 | 0.246 | 0 | 0 | 0 | 0.754 | 0 | 0 | 0 | 0 | 5.654615 | -0.1786148 | 5.532918 | 84.15179 | -0.03179114 | 84.06589 | 0.7926814 | 0.9208933 | 0.7172414 | 0.8825 | 0.8567873 | 0.7998707 | FALSE
127 | 67 | 0.818(0.7Bi0.5Na0.5TiO3-0.3K0.5Na0.5NbO3)-0.182Sr0.7Bi0.2Ca0.1TiO3 | 0.182 | 5.609 | 296 | 0.01894932 | 84.93 | OK |  | 1 | 1 | 1.355141 | 0.613589 | 2.208548 | 0.741552 | 0.9675157 | 0.4382779 | 0.02243628 | 0.000226844079 | 0.1105327 | 0.02454631 | 11.00407 | 4.633025 | 15.6371 | 1.233344 | 1.554724 | 2.206656 | 1.885276 | 0.32138 | 1.791 | 4.2454 | 0.9003994 | 0.4303241 | 0.705655 | 93.53036 | 58.91966 | 145.62993 | 99.5092 | 5.822303 | 6.811121142 | 0 | 0 | 0.3227 | 0.0182 | 0 | 0.1227 | 0 | 0 | 0.409 | 0 | 0 | 0.1274 | 0 | 0 | 0 | 0 | 0.2454 | 0 | 0 | 0 | 0.7546 | 0 | 0 | 0 | 0 | 5.516872 | 0.09212847 | 5.543986 | 84.07604 | 0.8539629 | 84.06072 | 0.7615857 | 0.9129417 | 0.7442191 | 0.933125 | 0.8372637 | 0.838672 | FALSE
129 | 69 | 0.814(0.7Bi0.5Na0.5TiO3-0.3K0.5Na0.5NbO3)-0.186Sr0.7Bi0.2Ca0.1TiO3 | 0.186 | 5.496 | 293 | 0.01875768 | 83.55 | OK |  | 1 | 1 | 1.355243 | 0.613547 | 2.208866 | 0.741696 | 0.9675717 | 0.4382479 | 0.02238484 | 0.000226093791 | 0.1103977 | 0.02450736 | 11.03404 | 4.621785 | 15.65583 | 1.232912 | 1.554652 | 2.207088 | 1.885348 | 0.32174 | 1.793 | 4.2442 | 0.8990834 | 0.4296119 | 0.7045982 | 93.5969 | 58.86561 | 145.71839 | 99.5116 | 5.823441 | 6.811204266 | 0 | 0 | 0.3221 | 0.0186 | 0 | 0.1221 | 0 | 0 | 0.407 | 0 | 0 | 0.1302 | 0 | 0 | 0 | 0 | 0.2442 | 0 | 0 | 0 | 0.7558 | 0 | 0 | 0 | 0 | 5.515485 | -0.01948504 | 5.506707 | 84.07185 | -0.5218485 | 83.93725 | 0.7612727 | 0.912502 | 0.7212982 | 0.846875 | 0.8368874 | 0.7840866 | FALSE
128 | 68 | 0.816(0.7Bi0.5Na0.5TiO3-0.3K0.5Na0.5NbO3)-0.184Sr0.7Bi0.2Ca0.1TiO3 | 0.184 | 5.555 | 294 | 0.01889456 | 84.03 | OK |  | 1 | 1 | 1.355192 | 0.613568 | 2.208707 | 0.741624 | 0.9675437 | 0.4382629 | 0.02241056 | 0.000226469376 | 0.1104652 | 0.02452686 | 11.01915 | 4.627413 | 15.64656 | 1.233128 | 1.554688 | 2.206872 | 1.885312 | 0.32156 | 1.792 | 4.2448 | 0.8997422 | 0.4299686 | 0.7051273 | 93.56363 | 58.89264 | 145.67416 | 99.5104 | 5.822872 | 6.811162704 | 0 | 0 | 0.3224 | 0.0184 | 0 | 0.1224 | 0 | 0 | 0.408 | 0 | 0 | 0.1288 | 0 | 0 | 0 | 0 | 0.2448 | 0 | 0 | 0 | 0.7552 | 0 | 0 | 0 | 0 | 5.522059 | 0.03294075 | 5.541881 | 84.05068 | -0.02067696 | 84.02694 | 0.7627569 | 0.9102797 | 0.7332657 | 0.876875 | 0.8365183 | 0.8050704 | FALSE
111 | 51 | 0.85(0.7Bi0.5Na0.5TiO3-0.3K0.5Na0.5NbO3)-0.15Sr0.7Bi0.2Ca0.1TiO3 | 0.15 | 5.94 | 314 | 0.0189172 | 82.87 | OK |  | 1 | 1 | 1.354325 | 0.613925 | 2.206011 | 0.7404 | 0.9670677 | 0.4385179 | 0.02284704 | 0.000232719375 | 0.1116072 | 0.02484854 | 10.73799 | 4.720635 | 15.45863 | 1.2368 | 1.5553 | 2.2032 | 1.8847 | 0.3185 | 1.775 | 4.255 | 0.9107003 | 0.4358612 | 0.7139153 | 92.99804 | 59.35203935 | 144.92225 | 99.49 | 5.813207 | 6.81045615 | 0 | 0 | 0.3275 | 0.015 | 0 | 0.1275 | 0 | 0 | 0.425 | 0 | 0 | 0.105 | 0 | 0 | 0 | 0 | 0.255 | 0 | 0 | 0 | 0.745 | 0 | 0 | 0 | 0 | 5.849532 | 0.09046817 | 5.911547 | 83.23557 | -0.3655653 | 83.15661 | 0.836684 | 0.8247208 | 0.811359 | 0.804375 | 0.8307024 | 0.807867 | FALSE
130 | 70 | 0.812(0.7Bi0.5Na0.5TiO3-0.3K0.5Na0.5NbO3)-0.188Sr0.7Bi0.2Ca0.1TiO3 | 0.188 | 5.435 | 292 | 0.01861301 | 83.96 | OK |  | 1 | 1 | 1.355294 | 0.613526 | 2.209025 | 0.741768 | 0.9675997 | 0.4382329 | 0.02235911 | 0.000225717324 | 0.11033 | 0.02448778 | 11.04877 | 4.616141 | 15.66491 | 1.232696 | 1.554616 | 2.207304 | 1.885384 | 0.32192 | 1.794 | 4.2436 | 0.8984231 | 0.4292541 | 0.7040678 | 93.63017 | 58.83859 | 145.76262 | 99.5128 | 5.824009 | 6.811245828 | 0 | 0 | 0.3218 | 0.0188 | 0 | 0.1218 | 0 | 0 | 0.406 | 0 | 0 | 0.1316 | 0 | 0 | 0 | 0 | 0.2436 | 0 | 0 | 0 | 0.7564 | 0 | 0 | 0 | 0 | 5.496632 | -0.0616317 | 5.451996 | 83.53806 | 0.4219367 | 83.74289 | 0.7570166 | 0.8564728 | 0.7089249 | 0.8725 | 0.8067447 | 0.7907125 | FALSE
110 | 50 | 0.852(0.7Bi0.5Na0.5TiO3-0.3K0.5Na0.5NbO3)-0.148Sr0.7Bi0.2Ca0.1TiO3 | 0.148 | 5.73 | 305 | 0.01878689 | 82.5 | OK |  | 1 | 1 | 1.354274 | 0.613946 | 2.205852 | 0.740328 | 0.9670397 | 0.4385329 | 0.02287267 | 0.000233079084 | 0.111674 | 0.02486689 | 10.71971 | 4.725975 | 15.44568 | 1.237016 | 1.555336 | 2.202984 | 1.884664 | 0.31832 | 1.774 | 4.2556 | 0.9113309 | 0.4361979 | 0.7144203 | 92.96477 | 59.37906 | 144.87802 | 99.4888 | 5.812639 | 6.810414588 | 0 | 0 | 0.3278 | 0.0148 | 0 | 0.1278 | 0 | 0 | 0.426 | 0 | 0 | 0.1036 | 0 | 0 | 0 | 0 | 0.2556 | 0 | 0 | 0 | 0.7444 | 0 | 0 | 0 | 0 | 5.805475 | -0.07547459 | 5.752484 | 82.77597 | -0.2759743 | 82.75152 | 0.826738 | 0.7764794 | 0.7687627 | 0.78125 | 0.8016087 | 0.7750063 | FALSE
131 | 71 | 0.81(0.7Bi0.5Na0.5TiO3-0.3K0.5Na0.5NbO3)-0.19Sr0.7Bi0.2Ca0.1TiO3 | 0.19 | 5.496 | 291 | 0.0188866 | 83.12 | OK |  | 1 | 1 | 1.355345 | 0.613505 | 2.209183 | 0.74184 | 0.9676277 | 0.4382179 | 0.02233338 | 0.000225339975 | 0.1102624 | 0.02446814 | 11.06332 | 4.610481 | 15.6738 | 1.23248 | 1.55458 | 2.20752 | 1.88542 | 0.3221 | 1.795 | 4.243 | 0.8977611 | 0.4288951 | 0.7035361 | 93.66344 | 58.81156691 | 145.80685 | 99.514 | 5.824578 | 6.81128739 | 0 | 0 | 0.3215 | 0.019 | 0 | 0.1215 | 0 | 0 | 0.405 | 0 | 0 | 0.133 | 0 | 0 | 0 | 0 | 0.243 | 0 | 0 | 0 | 0.757 | 0 | 0 | 0 | 0 | 5.392783 | 0.1032175 | 5.452392 | 83.25922 | -0.1392237 | 83.26696 | 0.7335726 | 0.8272041 | 0.7212982 | 0.82 | 0.7803883 | 0.7706491 | FALSE
132 | 72 | 0.808(0.7Bi0.5Na0.5TiO3-0.3K0.5Na0.5NbO3)-0.192Sr0.7Bi0.2Ca0.1TiO3 | 0.192 | 5.321 | 290 | 0.01834828 | 82.97 | OK |  | 1 | 1 | 1.355396 | 0.613484 | 2.209342 | 0.741912 | 0.9676557 | 0.4382029 | 0.02230764 | 0.000224961744 | 0.1101947 | 0.02444844 | 11.07771 | 4.604804 | 15.68251 | 1.232264 | 1.554544 | 2.207736 | 1.885456 | 0.32228 | 1.796 | 4.2424 | 0.8970975 | 0.428535 | 0.7030029 | 93.69671 | 58.78454 | 145.85108 | 99.5152 | 5.825146 | 6.811328952 | 0 | 0 | 0.3212 | 0.0192 | 0 | 0.1212 | 0 | 0 | 0.404 | 0 | 0 | 0.1344 | 0 | 0 | 0 | 0 | 0.2424 | 0 | 0 | 0 | 0.7576 | 0 | 0 | 0 | 0 | 5.384268 | -0.06326751 | 5.331221 | 82.77565 | 0.1943491 | 82.9163 | 0.7316503 | 0.7764454 | 0.6858012 | 0.810625 | 0.7540479 | 0.7482131 | FALSE
133 | 73 | 0.806(0.7Bi0.5Na0.5TiO3-0.3K0.5Na0.5NbO3)-0.194Sr0.7Bi0.2Ca0.1TiO3 | 0.194 | 5.272 | 289 | 0.01824221 | 81.33 | OK |  | 1 | 1 | 1.355447 | 0.613463 | 2.209501 | 0.741984 | 0.9676837 | 0.4381879 | 0.0222819 | 0.000224582631 | 0.1101269 | 0.02442866 | 11.09193 | 4.599111 | 15.69104 | 1.232048 | 1.554508 | 2.207952 | 1.885492 | 0.32246 | 1.797 | 4.2418 | 0.8964324 | 0.4281737 | 0.7024684 | 93.72998 | 58.75752 | 145.89531 | 99.5164 | 5.825715 | 6.811370514 | 0 | 0 | 0.3209 | 0.0194 | 0 | 0.1209 | 0 | 0 | 0.403 | 0 | 0 | 0.1358 | 0 | 0 | 0 | 0 | 0.2418 | 0 | 0 | 0 | 0.7582 | 0 | 0 | 0 | 0 | 5.286907 | -0.01490746 | 5.265406 | 82.8158 | -1.485799 | 82.51864 | 0.7096712 | 0.7806597 | 0.6758621 | 0.708125 | 0.7451654 | 0.6919935 | FALSE
109 | 49 | 0.854(0.7Bi0.5Na0.5TiO3-0.3K0.5Na0.5NbO3)-0.146Sr0.7Bi0.2Ca0.1TiO3 | 0.146 | 5.7 | 291 | 0.01958763 | 82.3 | OK |  | 1 | 1 | 1.354223 | 0.613967 | 2.205693 | 0.740256 | 0.9670118 | 0.4385479 | 0.0228983 | 0.000233437911 | 0.1117407 | 0.02488517 | 10.70121 | 4.7313 | 15.43251 | 1.237232 | 1.555372 | 2.202768 | 1.884628 | 0.31814 | 1.773 | 4.2562 | 0.91196 | 0.4365336 | 0.714924 | 92.9315 | 59.40609 | 144.83379 | 99.4876 | 5.81207 | 6.810373026 | 0 | 0 | 0.3281 | 0.0146 | 0 | 0.1281 | 0 | 0 | 0.427 | 0 | 0 | 0.1022 | 0 | 0 | 0 | 0 | 0.2562 | 0 | 0 | 0 | 0.7438 | 0 | 0 | 0 | 0 | 5.726562 | -0.02656193 | 5.713693 | 81.59392 | 0.7060834 | 82.11367 | 0.8089235 | 0.6524036 | 0.7626775 | 0.76875 | 0.7306635 | 0.7657137 | FALSE
134 | 74 | 0.804(0.7Bi0.5Na0.5TiO3-0.3K0.5Na0.5NbO3)-0.196Sr0.7Bi0.2Ca0.1TiO3 | 0.196 | 5.232 | 288 | 0.01816667 | 82.56 | OK |  | 1 | 1 | 1.355498 | 0.613442 | 2.20966 | 0.742056 | 0.9677117 | 0.4381729 | 0.02225615 | 0.000224202636 | 0.1100592 | 0.02440882 | 11.10598 | 4.593401 | 15.69938 | 1.231832 | 1.554472 | 2.208168 | 1.885528 | 0.32264 | 1.798 | 4.2412 | 0.8957656 | 0.4278114 | 0.7019325 | 93.76325 | 58.7305 | 145.93954 | 99.5176 | 5.826283 | 6.811412076 | 0 | 0 | 0.3206 | 0.0196 | 0 | 0.1206 | 0 | 0 | 0.402 | 0 | 0 | 0.1372 | 0 | 0 | 0 | 0 | 0.2412 | 0 | 0 | 0 | 0.7588 | 0 | 0 | 0 | 0 | 5.248514 | -0.01651447 | 5.22457 | 82.54853 | 0.01146609 | 82.50162 | 0.701004 | 0.7526059 | 0.6677485 | 0.785 | 0.7268049 | 0.7263742 | FALSE
108 | 48 | 0.856(0.7Bi0.5Na0.5TiO3-0.3K0.5Na0.5NbO3)-0.144Sr0.7Bi0.2Ca0.1TiO3 | 0.144 | 5.695 | 295 | 0.01930508 | 81.4 | OK |  | 1 | 1 | 1.354172 | 0.613988 | 2.205535 | 0.740184 | 0.9669838 | 0.4385629 | 0.02292391 | 0.000233795856 | 0.1118074 | 0.02490339 | 10.68251 | 4.736609 | 15.41912 | 1.237448 | 1.555408 | 2.202552 | 1.884592 | 0.31796 | 1.772 | 4.2568 | 0.9125875 | 0.4368681 | 0.7154264 | 92.89823 | 59.43311 | 144.78956 | 99.4864 | 5.811502 | 6.810331464 | 0 | 0 | 0.3284 | 0.0144 | 0 | 0.1284 | 0 | 0 | 0.428 | 0 | 0 | 0.1008 | 0 | 0 | 0 | 0 | 0.2568 | 0 | 0 | 0 | 0.7432 | 0 | 0 | 0 | 0 | 5.745721 | -0.05072069 | 5.714607 | 81.41324 | -0.01324299 | 81.05936 | 0.8132486 | 0.633439 | 0.7616633 | 0.7125 | 0.7233438 | 0.7370816 | FALSE
135 | 75 | 0.802(0.7Bi0.5Na0.5TiO3-0.3K0.5Na0.5NbO3)-0.198Sr0.7Bi0.2Ca0.1TiO3 | 0.198 | 5.201 | 287 | 0.01812195 | 82.98 | OK |  | 1 | 1 | 1.355549 | 0.613421 | 2.209818 | 0.742128 | 0.9677397 | 0.4381579 | 0.0222304 | 0.000223821759 | 0.1099913 | 0.02438892 | 11.11987 | 4.587676 | 15.70754 | 1.231616 | 1.554436 | 2.208384 | 1.885564 | 0.32282 | 1.799 | 4.2406 | 0.8950972 | 0.4274478 | 0.7013953 | 93.79652 | 58.70347 | 145.98377 | 99.5188 | 5.826852 | 6.811453638 | 0 | 0 | 0.3203 | 0.0198 | 0 | 0.1203 | 0 | 0 | 0.401 | 0 | 0 | 0.1386 | 0 | 0 | 0 | 0 | 0.2406 | 0 | 0 | 0 | 0.7594 | 0 | 0 | 0 | 0 | 5.200776 | 0.0002238766 | 5.193318 | 82.3576 | 0.6224006 | 82.48809 | 0.690227 | 0.7325643 | 0.6614604 | 0.81125 | 0.7113956 | 0.7363552 | FALSE
137 | 77 | 0.798(0.7Bi0.5Na0.5TiO3-0.3K0.5Na0.5NbO3)-0.202Sr0.7Bi0.2Ca0.1TiO3 | 0.202 | 4.943 | 286 | 0.01728322 | 82.44 | OK |  | 1 | 1 | 1.355651 | 0.613379 | 2.210136 | 0.742272 | 0.9677957 | 0.4381279 | 0.02217888 | 0.000223057359 | 0.1098555 | 0.0243489 | 11.14715 | 4.576175 | 15.72333 | 1.231184 | 1.554364 | 2.208816 | 1.885636 | 0.32318 | 1.801 | 4.2394 | 0.8937556 | 0.4267173 | 0.7003166 | 93.86306 | 58.64943 | 146.07223 | 99.5212 | 5.827989 | 6.811536762 | 0 | 0 | 0.3197 | 0.0202 | 0 | 0.1197 | 0 | 0 | 0.399 | 0 | 0 | 0.1414 | 0 | 0 | 0 | 0 | 0.2394 | 0 | 0 | 0 | 0.7606 | 0 | 0 | 0 | 0 | 5.170747 | -0.2277472 | 5.097691 | 82.37392 | 0.06607644 | 82.37781 | 0.683448 | 0.7342778 | 0.6091278 | 0.7775 | 0.7088629 | 0.6933139 | FALSE
136 | 76 | 0.8(0.7Bi0.5Na0.5TiO3-0.3K0.5Na0.5NbO3)-0.2Sr0.7Bi0.2Ca0.1TiO3 | 0.2 | 5.179 | 287 | 0.0180453 | 82.56 | OK |  | 1 | 1 | 1.3556 | 0.6134 | 2.209977 | 0.7422 | 0.9677677 | 0.4381429 | 0.02220464 | 0.00022344 | 0.1099234 | 0.02436894 | 11.13359 | 4.581933 | 15.71552 | 1.2314 | 1.5544 | 2.2086 | 1.8856 | 0.323 | 1.8 | 4.24 | 0.8944272 | 0.4270831 | 0.7008566 | 93.82979 | 58.6764488 | 146.028 | 99.52 | 5.827420104 | 6.8114952 | 0 | 0 | 0.32 | 0.02 | 0 | 0.12 | 0 | 0 | 0.4 | 0 | 0 | 0.14 | 0 | 0 | 0 | 0 | 0.24 | 0 | 0 | 0 | 0.76 | 0 | 0 | 0 | 0 | 5.119525 | 0.05947464 | 5.174364 | 82.38059 | 0.1794083 | 82.43701 | 0.6718846 | 0.7349777 | 0.656998 | 0.785 | 0.7034311 | 0.720999 | FALSE
138 | 78 | 0.796(0.7Bi0.5Na0.5TiO3-0.3K0.5Na0.5NbO3)-0.204Sr0.7Bi0.2Ca0.1TiO3 | 0.204 | 5.151 | 285 | 0.01807368 | 82.23 | OK |  | 1 | 1 | 1.355702 | 0.613358 | 2.210295 | 0.742344 | 0.9678237 | 0.4381129 | 0.02215311 | 0.000222673836 | 0.1097875 | 0.02432879 | 11.16055 | 4.5704 | 15.73095 | 1.230968 | 1.554328 | 2.209032 | 1.885672 | 0.32336 | 1.802 | 4.2388 | 0.8930823 | 0.4263503 | 0.6997752 | 93.89633 | 58.6224 | 146.11646 | 99.5224 | 5.828557 | 6.811578324 | 0 | 0 | 0.3194 | 0.0204 | 0 | 0.1194 | 0 | 0 | 0.398 | 0 | 0 | 0.1428 | 0 | 0 | 0 | 0 | 0.2388 | 0 | 0 | 0 | 0.7612 | 0 | 0 | 0 | 0 | 5.116232 | 0.03476787 | 5.124789 | 82.31091 | -0.08090748 | 82.29314 | 0.6711411 | 0.7276632 | 0.6513185 | 0.764375 | 0.6994022 | 0.7078467 | FALSE
139 | 79 | 0.794(0.7Bi0.5Na0.5TiO3-0.3K0.5Na0.5NbO3)-0.206Sr0.7Bi0.2Ca0.1TiO3 | 0.206 | 5.141 | 285 | 0.0180386 | 82.01 | OK |  | 1 | 1 | 1.355753 | 0.613337 | 2.210454 | 0.742416 | 0.9678517 | 0.4380979 | 0.02212733 | 0.000222289431 | 0.1097195 | 0.02430862 | 11.17379 | 4.564608 | 15.7384 | 1.230752 | 1.554292 | 2.209248 | 1.885708 | 0.32354 | 1.803 | 4.2382 | 0.8924074 | 0.4259821 | 0.6992324 | 93.9296 | 58.59538 | 146.16069 | 99.5236 | 5.829126 | 6.811619886 | 0 | 0 | 0.3191 | 0.0206 | 0 | 0.1191 | 0 | 0 | 0.397 | 0 | 0 | 0.1442 | 0 | 0 | 0 | 0 | 0.2382 | 0 | 0 | 0 | 0.7618 | 0 | 0 | 0 | 0 | 5.133424 | 0.007575978 | 5.129563 | 82.22928 | -0.2192788 | 82.19938 | 0.6750222 | 0.719095 | 0.6492901 | 0.750625 | 0.6970586 | 0.6999575 | FALSE
140 | 80 | 0.792(0.7Bi0.5Na0.5TiO3-0.3K0.5Na0.5NbO3)-0.208Sr0.7Bi0.2Ca0.1TiO3 | 0.208 | 5.129 | 284 | 0.01805986 | 81.97 | OK |  | 1 | 1 | 1.355804 | 0.613316 | 2.210612 | 0.742488 | 0.9678797 | 0.4380829 | 0.02210155 | 0.000221904144 | 0.1096515 | 0.02428837 | 11.18687 | 4.5588 | 15.74567 | 1.230536 | 1.554256 | 2.209464 | 1.885744 | 0.32372 | 1.804 | 4.2376 | 0.8917309 | 0.4256128 | 0.6986881 | 93.96287 | 58.56835 | 146.20492 | 99.5248 | 5.829694 | 6.811661448 | 0 | 0 | 0.3188 | 0.0208 | 0 | 0.1188 | 0 | 0 | 0.396 | 0 | 0 | 0.1456 | 0 | 0 | 0 | 0 | 0.2376 | 0 | 0 | 0 | 0.7624 | 0 | 0 | 0 | 0 | 5.122235 | 0.006764896 | 5.129563 | 82.22506 | -0.2550601 | 82.1772 | 0.6724963 | 0.7186522 | 0.646856 | 0.748125 | 0.6955742 | 0.6974905 | FALSE
142 | 82 | 0.788(0.7Bi0.5Na0.5TiO3-0.3K0.5Na0.5NbO3)-0.212Sr0.7Bi0.2Ca0.1TiO3 | 0.212 | 5.247 | 283 | 0.01854064 | 81.52 | OK |  | 1 | 1 | 1.355906 | 0.613274 | 2.21093 | 0.742632 | 0.9679357 | 0.4380529 | 0.02204998 | 0.000221130924 | 0.1095152 | 0.02424768 | 11.21256 | 4.547135 | 15.7597 | 1.230104 | 1.554184 | 2.209896 | 1.885816 | 0.32408 | 1.806 | 4.2364 | 0.890373 | 0.4248706 | 0.6975955 | 94.02941 | 58.51431 | 146.29338 | 99.5272 | 5.830831 | 6.811744572 | 0 | 0 | 0.3182 | 0.0212 | 0 | 0.1182 | 0 | 0 | 0.394 | 0 | 0 | 0.1484 | 0 | 0 | 0 | 0 | 0.2364 | 0 | 0 | 0 | 0.7636 | 0 | 0 | 0 | 0 | 5.084401 | 0.1625994 | 5.130671 | 82.0913 | -0.5712953 | 81.86081 | 0.6639552 | 0.7046114 | 0.6707911 | 0.72 | 0.6842833 | 0.6953955 | FALSE
106 | 46 | 0.86(0.7Bi0.5Na0.5TiO3-0.3K0.5Na0.5NbO3)-0.14Sr0.7Bi0.2Ca0.1TiO3 | 0.14 | 5.528 | 280 | 0.01974286 | 81 | OK |  | 1 | 1 | 1.35407 | 0.61403 | 2.205218 | 0.74004 | 0.9669278 | 0.4385929 | 0.0229751351 | 0.0002345091 | 0.1119407 | 0.02493964 | 10.64447 | 4.74718 | 15.39165 | 1.23788 | 1.55548 | 2.20212 | 1.88452 | 0.3176 | 1.77 | 4.258 | 0.9138381 | 0.437534 | 0.7164272 | 92.83169 | 59.48715746 | 144.7011 | 99.484 | 5.810365 | 6.81024834 | 0 | 0 | 0.329 | 0.014 | 0 | 0.129 | 0 | 0 | 0.43 | 0 | 0 | 0.098 | 0 | 0 | 0 | 0 | 0.258 | 0 | 0 | 0 | 0.742 | 0 | 0 | 0 | 0 | 5.643753 | -0.1157533 | 5.534766 | 80.87666 | 0.1233417 | 80.84166 | 0.7902294 | 0.5771159 | 0.727789 | 0.6875 | 0.6836726 | 0.7076445 | FALSE
141 | 81 | 0.79(0.7Bi0.5Na0.5TiO3-0.3K0.5Na0.5NbO3)-0.21Sr0.7Bi0.2Ca0.1TiO3 | 0.21 | 5.112 | 284 | 0.018 | 82.59 | OK |  | 1 | 1 | 1.355855 | 0.613295 | 2.210771 | 0.74256 | 0.9679077 | 0.4380679 | 0.02207577 | 0.000221517975 | 0.1095834 | 0.02426806 | 11.1998 | 4.552976 | 15.75277 | 1.23032 | 1.55422 | 2.20968 | 1.88578 | 0.3239 | 1.805 | 4.237 | 0.8910527 | 0.4252423 | 0.6981425 | 93.99614 | 58.54133069 | 146.24915 | 99.526 | 5.830263 | 6.81170301 | 0 | 0 | 0.3185 | 0.021 | 0 | 0.1185 | 0 | 0 | 0.395 | 0 | 0 | 0.147 | 0 | 0 | 0 | 0 | 0.237 | 0 | 0 | 0 | 0.763 | 0 | 0 | 0 | 0 | 5.132166 | -0.02016568 | 5.129563 | 81.92281 | 0.6671895 | 82.12852 | 0.6747381 | 0.6869263 | 0.6434077 | 0.786875 | 0.6808322 | 0.7151414 | FALSE
107 | 47 | 0.858(0.7Bi0.5Na0.5TiO3-0.3K0.5Na0.5NbO3)-0.142Sr0.7Bi0.2Ca0.1TiO3 | 0.142 | 5.79 | 290 | 0.01996552 | 80.9 | OK |  | 1 | 1 | 1.354121 | 0.614009 | 2.205376 | 0.740112 | 0.9669558 | 0.4385779 | 0.02294953 | 0.000234152919 | 0.1118741 | 0.02492155 | 10.6636 | 4.741903 | 15.4055 | 1.237664 | 1.555444 | 2.202336 | 1.884556 | 0.31778 | 1.771 | 4.2574 | 0.9132136 | 0.4372016 | 0.7159275 | 92.86496 | 59.46013 | 144.74533 | 99.4852 | 5.810933 | 6.810289902 | 0 | 0 | 0.3287 | 0.0142 | 0 | 0.1287 | 0 | 0 | 0.429 | 0 | 0 | 0.0994 | 0 | 0 | 0 | 0 | 0.2574 | 0 | 0 | 0 | 0.7426 | 0 | 0 | 0 | 0 | 5.585823 | 0.2041766 | 5.714945 | 80.93747 | -0.03747327 | 80.85854 | 0.7771517 | 0.5834994 | 0.7809331 | 0.68125 | 0.6803255 | 0.7310915 | FALSE
143 | 83 | 0.786(0.7Bi0.5Na0.5TiO3-0.3K0.5Na0.5NbO3)-0.214Sr0.7Bi0.2Ca0.1TiO3 | 0.214 | 5.053 | 283 | 0.01785512 | 81.53 | OK |  | 1 | 1 | 1.355957 | 0.613253 | 2.211089 | 0.742704 | 0.9679637 | 0.4380379 | 0.02202418 | 0.000220742991 | 0.109447 | 0.02422723 | 11.22518 | 4.541277 | 15.76645 | 1.229888 | 1.554148 | 2.210112 | 1.885852 | 0.32426 | 1.807 | 4.2358 | 0.8896915 | 0.4244978 | 0.6970471 | 94.06268 | 58.48728 | 146.33761 | 99.5284 | 5.8314 | 6.811786134 | 0 | 0 | 0.3179 | 0.0214 | 0 | 0.1179 | 0 | 0 | 0.393 | 0 | 0 | 0.1498 | 0 | 0 | 0 | 0 | 0.2358 | 0 | 0 | 0 | 0.7642 | 0 | 0 | 0 | 0 | 5.091825 | -0.03882515 | 5.048396 | 81.81971 | -0.289714 | 81.7573 | 0.6656312 | 0.6761046 | 0.6314402 | 0.720625 | 0.6708679 | 0.6760326 | FALSE
144 | 84 | 0.784(0.7Bi0.5Na0.5TiO3-0.3K0.5Na0.5NbO3)-0.216Sr0.7Bi0.2Ca0.1TiO3 | 0.216 | 5.007 | 282 | 0.01775532 | 81.12 | OK |  | 1 | 1 | 1.356008 | 0.613232 | 2.211248 | 0.742776 | 0.9679917 | 0.4380229 | 0.02199838 | 0.000220354176 | 0.1093788 | 0.02420671 | 11.23763 | 4.535403 | 15.77304 | 1.229672 | 1.554112 | 2.210328 | 1.885888 | 0.32444 | 1.808 | 4.2352 | 0.8890084 | 0.4241238 | 0.6964973 | 94.09595 | 58.46026 | 146.38184 | 99.5296 | 5.831968 | 6.811827696 | 0 | 0 | 0.3176 | 0.0216 | 0 | 0.1176 | 0 | 0 | 0.392 | 0 | 0 | 0.1512 | 0 | 0 | 0 | 0 | 0.2352 | 0 | 0 | 0 | 0.7648 | 0 | 0 | 0 | 0 | 5.012287 | -0.005286951 | 5.011241 | 81.91466 | -0.7946622 | 81.73682 | 0.6476754 | 0.686071 | 0.6221095 | 0.695 | 0.6668732 | 0.6585548 | FALSE
105 | 45 | 0.862(0.7Bi0.5Na0.5TiO3-0.3K0.5Na0.5NbO3)-0.138Sr0.7Bi0.2Ca0.1TiO3 | 0.138 | 5.384 | 274 | 0.01964964 | 80.4 | OK |  | 1 | 1 | 1.354019 | 0.614051 | 2.20506 | 0.739968 | 0.9668998 | 0.4386079 | 0.02300074 | 0.000234864399 | 0.1120072 | 0.02495768 | 10.62512 | 4.752443 | 15.37756 | 1.238096 | 1.555516 | 2.201904 | 1.884484 | 0.31742 | 1.769 | 4.2586 | 0.914461 | 0.4378653 | 0.7169257 | 92.79841 | 59.51418 | 144.65687 | 99.4828 | 5.809796 | 6.810206778 | 0 | 0 | 0.3293 | 0.0138 | 0 | 0.1293 | 0 | 0 | 0.431 | 0 | 0 | 0.0966 | 0 | 0 | 0 | 0 | 0.2586 | 0 | 0 | 0 | 0.7414 | 0 | 0 | 0 | 0 | 5.463551 | -0.07955053 | 5.450535 | 80.94145 | -0.5414522 | 80.82428 | 0.7495485 | 0.5839171 | 0.6985801 | 0.65 | 0.6667328 | 0.6742901 | FALSE
146 | 86 | 0.78(0.7Bi0.5Na0.5TiO3-0.3K0.5Na0.5NbO3)-0.22Sr0.7Bi0.2Ca0.1TiO3 | 0.22 | 4.884 | 281 | 0.01738078 | 81.62 | OK |  | 1 | 1 | 1.35611 | 0.61319 | 2.211566 | 0.74292 | 0.9680478 | 0.4379929 | 0.0219467679 | 0.0002195739 | 0.1092422 | 0.02416547 | 11.26209 | 4.523605 | 15.7857 | 1.22924 | 1.55404 | 2.21076 | 1.88596 | 0.3248 | 1.81 | 4.234 | 0.8876373 | 0.4233722 | 0.6953934 | 94.16249 | 58.40621258 | 146.4703 | 99.532 | 5.833105 | 6.81191082 | 0 | 0 | 0.317 | 0.022 | 0 | 0.117 | 0 | 0 | 0.39 | 0 | 0 | 0.154 | 0 | 0 | 0 | 0 | 0.234 | 0 | 0 | 0 | 0.766 | 0 | 0 | 0 | 0 | 4.934405 | -0.05040493 | 4.889853 | 81.64776 | -0.02776076 | 81.58505 | 0.6300935 | 0.6580554 | 0.5971602 | 0.72625 | 0.6440745 | 0.6617051 | FALSE
103 | 43 | 0.866(0.7Bi0.5Na0.5TiO3-0.3K0.5Na0.5NbO3)-0.134Sr0.7Bi0.2Ca0.1TiO3 | 0.134 | 5.154 | 263 | 0.01959696 | 80.5 | OK |  | 1 | 1 | 1.353917 | 0.614093 | 2.204743 | 0.739824 | 0.9668438 | 0.4386379 | 0.02305193 | 0.000235572351 | 0.1121403 | 0.02499355 | 10.58576 | 4.76292 | 15.34868 | 1.238528 | 1.555588 | 2.201472 | 1.884412 | 0.31706 | 1.767 | 4.2598 | 0.9157025 | 0.4385248 | 0.7179189 | 92.73187 | 59.56823 | 144.56841 | 99.4804 | 5.808659 | 6.810123654 | 0 | 0 | 0.3299 | 0.0134 | 0 | 0.1299 | 0 | 0 | 0.433 | 0 | 0 | 0.0938 | 0 | 0 | 0 | 0 | 0.2598 | 0 | 0 | 0 | 0.7402 | 0 | 0 | 0 | 0 | 5.317106 | -0.163106 | 5.168556 | 80.72364 | -0.2236439 | 80.75276 | 0.7164885 | 0.5610546 | 0.651927 | 0.65625 | 0.6387716 | 0.6540885 | FALSE
145 | 85 | 0.782(0.7Bi0.5Na0.5TiO3-0.3K0.5Na0.5NbO3)-0.218Sr0.7Bi0.2Ca0.1TiO3 | 0.218 | 4.951 | 282 | 0.01755674 | 82.96 | OK |  | 1 | 1 | 1.356059 | 0.613211 | 2.211407 | 0.742848 | 0.9680197 | 0.4380079 | 0.02197258 | 0.000219964479 | 0.1093105 | 0.02418613 | 11.24994 | 4.529512 | 15.77945 | 1.229456 | 1.554076 | 2.210544 | 1.885924 | 0.32462 | 1.809 | 4.2346 | 0.8883237 | 0.4237486 | 0.6959461 | 94.12922 | 58.43324 | 146.42607 | 99.5308 | 5.832537 | 6.811869258 | 0 | 0 | 0.3173 | 0.0218 | 0 | 0.1173 | 0 | 0 | 0.391 | 0 | 0 | 0.1526 | 0 | 0 | 0 | 0 | 0.2346 | 0 | 0 | 0 | 0.7654 | 0 | 0 | 0 | 0 | 4.961169 | -0.01016887 | 4.951936 | 81.40871 | 1.551292 | 81.74149 | 0.6361355 | 0.6329631 | 0.6107505 | 0.81 | 0.6345493 | 0.7103753 | FALSE
104 | 44 | 0.864(0.7Bi0.5Na0.5TiO3-0.3K0.5Na0.5NbO3)-0.136Sr0.7Bi0.2Ca0.1TiO3 | 0.136 | 5.45 | 278 | 0.01960432 | 80.6 | OK |  | 1 | 1 | 1.353968 | 0.614072 | 2.204901 | 0.739896 | 0.9668718 | 0.4386229 | 0.02302633 | 0.000235218816 | 0.1120738 | 0.02497565 | 10.60555 | 4.757689 | 15.36324 | 1.238312 | 1.555552 | 2.201688 | 1.884448 | 0.31724 | 1.768 | 4.2592 | 0.9150825 | 0.4381956 | 0.7174229 | 92.76514 | 59.5412 | 144.61264 | 99.4816 | 5.809228 | 6.810165216 | 0 | 0 | 0.3296 | 0.0136 | 0 | 0.1296 | 0 | 0 | 0.432 | 0 | 0 | 0.0952 | 0 | 0 | 0 | 0 | 0.2592 | 0 | 0 | 0 | 0.7408 | 0 | 0 | 0 | 0 | 5.222004 | 0.2279963 | 5.385844 | 80.84029 | -0.2402915 | 80.80527 | 0.6950191 | 0.5732987 | 0.7119675 | 0.6625 | 0.6341589 | 0.6872338 | FALSE
148 | 88 | 0.776(0.7Bi0.5Na0.5TiO3-0.3K0.5Na0.5NbO3)-0.224Sr0.7Bi0.2Ca0.1TiO3 | 0.224 | 4.552 | 280 | 0.01625714 | 80.88 | OK |  | 1 | 1 | 1.356212 | 0.613148 | 2.211884 | 0.743064 | 0.9681038 | 0.4379629 | 0.02189513 | 0.000218790096 | 0.1091054 | 0.02412396 | 11.28594 | 4.51174 | 15.79768 | 1.228808 | 1.553968 | 2.211192 | 1.886032 | 0.32516 | 1.812 | 4.2328 | 0.8862596 | 0.4226159 | 0.6942839 | 94.22903 | 58.35217 | 146.55876 | 99.5344 | 5.834242 | 6.811993944 | 0 | 0 | 0.3164 | 0.0224 | 0 | 0.1164 | 0 | 0 | 0.388 | 0 | 0 | 0.1568 | 0 | 0 | 0 | 0 | 0.2328 | 0 | 0 | 0 | 0.7672 | 0 | 0 | 0 | 0 | 4.745078 | -0.1930777 | 4.616217 | 81.34669 | -0.4666919 | 81.27944 | 0.5873528 | 0.6264534 | 0.5298174 | 0.68 | 0.6069031 | 0.6049087 | FALSE
147 | 87 | 0.778(0.7Bi0.5Na0.5TiO3-0.3K0.5Na0.5NbO3)-0.222Sr0.7Bi0.2Ca0.1TiO3 | 0.222 | 4.811 | 281 | 0.017121 | 81 | OK |  | 1 | 1 | 1.356161 | 0.613169 | 2.211725 | 0.742992 | 0.9680758 | 0.4379779 | 0.02192095 | 0.000219182439 | 0.1091738 | 0.02414475 | 11.27409 | 4.517681 | 15.79177 | 1.229024 | 1.554004 | 2.210976 | 1.885996 | 0.32498 | 1.811 | 4.2334 | 0.8869493 | 0.4229946 | 0.6948393 | 94.19576 | 58.37919 | 146.51453 | 99.5332 | 5.833674 | 6.811952382 | 0 | 0 | 0.3167 | 0.0222 | 0 | 0.1167 | 0 | 0 | 0.389 | 0 | 0 | 0.1554 | 0 | 0 | 0 | 0 | 0.2334 | 0 | 0 | 0 | 0.7666 | 0 | 0 | 0 | 0 | 4.682008 | 0.1289921 | 4.808617 | 81.42061 | -0.4206125 | 81.33963 | 0.5731148 | 0.6342126 | 0.5823529 | 0.6875 | 0.6036637 | 0.6349265 | FALSE
149 | 89 | 0.774(0.7Bi0.5Na0.5TiO3-0.3K0.5Na0.5NbO3)-0.226Sr0.7Bi0.2Ca0.1TiO3 | 0.226 | 4.652 | 280 | 0.01661429 | 80.74 | OK |  | 1 | 1 | 1.356263 | 0.613127 | 2.212043 | 0.743136 | 0.9681318 | 0.4379479 | 0.0218693 | 0.000218396871 | 0.1090369 | 0.02410309 | 11.29765 | 4.505782 | 15.80343 | 1.228592 | 1.553932 | 2.211408 | 1.886068 | 0.32534 | 1.813 | 4.2322 | 0.8855682 | 0.4222359 | 0.6937269 | 94.2623 | 58.32514 | 146.60299 | 99.5356 | 5.834811 | 6.812035506 | 0 | 0 | 0.3161 | 0.0226 | 0 | 0.1161 | 0 | 0 | 0.387 | 0 | 0 | 0.1582 | 0 | 0 | 0 | 0 | 0.2322 | 0 | 0 | 0 | 0.7678 | 0 | 0 | 0 | 0 | 4.562628 | 0.08937241 | 4.603903 | 81.39415 | -0.6541518 | 81.27493 | 0.5461646 | 0.6314351 | 0.5501014 | 0.67125 | 0.5887998 | 0.6106757 | FALSE
102 | 42 | 0.868(0.7Bi0.5Na0.5TiO3-0.3K0.5Na0.5NbO3)-0.132Sr0.7Bi0.2Ca0.1TiO3 | 0.132 | 5.093 | 258 | 0.01974031 | 80.2 | OK |  | 1 | 1 | 1.353866 | 0.614114 | 2.204584 | 0.739752 | 0.9668158 | 0.4386529 | 0.02307751 | 0.000235925004 | 0.1122067 | 0.0250114 | 10.56575 | 4.768136 | 15.33388 | 1.238744 | 1.555624 | 2.201256 | 1.884376 | 0.31688 | 1.766 | 4.2604 | 0.9163209 | 0.4388529 | 0.7184135 | 92.6986 | 59.59525 | 144.52418 | 99.4792 | 5.808091 | 6.810082092 | 0 | 0 | 0.3302 | 0.0132 | 0 | 0.1302 | 0 | 0 | 0.434 | 0 | 0 | 0.0924 | 0 | 0 | 0 | 0 | 0.2604 | 0 | 0 | 0 | 0.7396 | 0 | 0 | 0 | 0 | 5.072341 | 0.02065867 | 5.108314 | 80.19171 | 0.008289991 | 80.43139 | 0.6612328 | 0.5052197 | 0.6395538 | 0.6375 | 0.5832262 | 0.6385269 | FALSE
150 | 90 | 0.772(0.7Bi0.5Na0.5TiO3-0.3K0.5Na0.5NbO3)-0.228Sr0.7Bi0.2Ca0.1TiO3 | 0.228 | 4.575 | 279 | 0.01639785 | 82.3 | OK |  | 1 | 1 | 1.356314 | 0.613106 | 2.212201 | 0.743208 | 0.9681598 | 0.4379329 | 0.02184347 | 0.000218002764 | 0.1089684 | 0.02408216 | 11.3092 | 4.499807 | 15.80901 | 1.228376 | 1.553896 | 2.211624 | 1.886104 | 0.32552 | 1.814 | 4.2316 | 0.8848751 | 0.4218548 | 0.6931686 | 94.29557 | 58.29812 | 146.64722 | 99.5368 | 5.835379 | 6.812077068 | 0 | 0 | 0.3158 | 0.0228 | 0 | 0.1158 | 0 | 0 | 0.386 | 0 | 0 | 0.1596 | 0 | 0 | 0 | 0 | 0.2316 | 0 | 0 | 0 | 0.7684 | 0 | 0 | 0 | 0 | 4.559892 | 0.01510762 | 4.565304 | 80.88374 | 1.416259 | 81.27365 | 0.5455471 | 0.5778594 | 0.5344828 | 0.76875 | 0.5617032 | 0.6516164 | FALSE
101 | 41 | 0.87(0.7Bi0.5Na0.5TiO3-0.3K0.5Na0.5NbO3)-0.13Sr0.7Bi0.2Ca0.1TiO3 | 0.13 | 5.036 | 264 | 0.01907576 | 79.56 | OK |  | 1 | 1 | 1.353815 | 0.614135 | 2.204426 | 0.73968 | 0.9667879 | 0.4386679 | 0.0231031 | 0.000236276775 | 0.1122731 | 0.02502918 | 10.5455 | 4.773335 | 15.31884 | 1.23896 | 1.55566 | 2.20104 | 1.88434 | 0.3167 | 1.765 | 4.261 | 0.9169378 | 0.4391799 | 0.7189068 | 92.66533 | 59.62227557 | 144.47995 | 99.478 | 5.807522 | 6.81004053 | 0 | 0 | 0.3305 | 0.013 | 0 | 0.1305 | 0 | 0 | 0.435 | 0 | 0 | 0.091 | 0 | 0 | 0 | 0 | 0.261 | 0 | 0 | 0 | 0.739 | 0 | 0 | 0 | 0 | 4.904866 | 0.1311341 | 5.009946 | 80.13811 | -0.5781126 | 79.76925 | 0.6234251 | 0.4995938 | 0.6279919 | 0.5975 | 0.5615094 | 0.6127459 | FALSE
151 | 91 | 0.77(0.7Bi0.5Na0.5TiO3-0.3K0.5Na0.5NbO3)-0.23Sr0.7Bi0.2Ca0.1TiO3 | 0.23 | 4.503 | 279 | 0.01613978 | 81.9 | OK |  | 1 | 1 | 1.356365 | 0.613085 | 2.21236 | 0.74328 | 0.9681878 | 0.4379179 | 0.02181764 | 0.000217607775 | 0.1088998 | 0.02406116 | 11.32061 | 4.493816 | 15.81443 | 1.22816 | 1.55386 | 2.21184 | 1.88614 | 0.3257 | 1.815 | 4.231 | 0.8841804 | 0.4214724 | 0.6926088 | 94.32885 | 58.27109447 | 146.69145 | 99.538 | 5.835948 | 6.81211863 | 0 | 0 | 0.3155 | 0.023 | 0 | 0.1155 | 0 | 0 | 0.385 | 0 | 0 | 0.161 | 0 | 0 | 0 | 0 | 0.231 | 0 | 0 | 0 | 0.769 | 0 | 0 | 0 | 0 | 4.538379 | -0.03537852 | 4.509107 | 80.80837 | 1.091628 | 81.15582 | 0.5406903 | 0.5699482 | 0.5198783 | 0.74375 | 0.5553192 | 0.6318141 | FALSE
152 | 92 | 0.768(0.7Bi0.5Na0.5TiO3-0.3K0.5Na0.5NbO3)-0.232Sr0.7Bi0.2Ca0.1TiO3 | 0.232 | 4.441 | 278 | 0.01597482 | 80.5 | OK |  | 1 | 1 | 1.356416 | 0.613064 | 2.212519 | 0.743352 | 0.9682158 | 0.4379029 | 0.02179179 | 0.000217211904 | 0.1088312 | 0.02404008 | 11.33187 | 4.487808 | 15.81968 | 1.227944 | 1.553824 | 2.212056 | 1.886176 | 0.32588 | 1.816 | 4.2304 | 0.883484 | 0.4210889 | 0.6920476 | 94.36212 | 58.24407 | 146.73568 | 99.5392 | 5.836516 | 6.812160192 | 0 | 0 | 0.3152 | 0.0232 | 0 | 0.1152 | 0 | 0 | 0.384 | 0 | 0 | 0.1624 | 0 | 0 | 0 | 0 | 0.2304 | 0 | 0 | 0 | 0.7696 | 0 | 0 | 0 | 0 | 4.514247 | -0.07324685 | 4.486338 | 80.7964 | -0.2963954 | 80.42159 | 0.5352426 | 0.5686911 | 0.5073022 | 0.65625 | 0.5519668 | 0.5817761 | FALSE
100 | 40 | 0.872(0.7Bi0.5Na0.5TiO3-0.3K0.5Na0.5NbO3)-0.128Sr0.7Bi0.2Ca0.1TiO3 | 0.128 | 4.763 | 240 | 0.01984583 | 79.54 | OK |  | 1 | 1 | 1.353764 | 0.614156 | 2.204267 | 0.739608 | 0.9667599 | 0.4386829 | 0.02312867 | 0.000236627664 | 0.1123395 | 0.0250469 | 10.52503 | 4.77852 | 15.30355 | 1.239176 | 1.555696 | 2.200824 | 1.884304 | 0.31652 | 1.764 | 4.2616 | 0.9175533 | 0.4395059 | 0.7193989 | 92.63206 | 59.6493 | 144.43572 | 99.4768 | 5.806954 | 6.809998968 | 0 | 0 | 0.3308 | 0.0128 | 0 | 0.1308 | 0 | 0 | 0.436 | 0 | 0 | 0.0896 | 0 | 0 | 0 | 0 | 0.2616 | 0 | 0 | 0 | 0.7384 | 0 | 0 | 0 | 0 | 4.897701 | -0.1347014 | 4.804234 | 79.49718 | 0.04282092 | 79.45088 | 0.6218077 | 0.4323176 | 0.5726166 | 0.59625 | 0.5270627 | 0.5844333 | FALSE
153 | 93 | 0.766(0.7Bi0.5Na0.5TiO3-0.3K0.5Na0.5NbO3)-0.234Sr0.7Bi0.2Ca0.1TiO3 | 0.234 | 4.539 | 277 | 0.01638628 | 80.5 | OK |  | 1 | 1 | 1.356467 | 0.613043 | 2.212678 | 0.743424 | 0.9682439 | 0.4378879 | 0.02176595 | 0.000216815151 | 0.1087626 | 0.02401894 | 11.34299 | 4.481783 | 15.82477 | 1.227728 | 1.553788 | 2.212272 | 1.886212 | 0.32606 | 1.817 | 4.2298 | 0.8827859 | 0.4207041 | 0.691485 | 94.39539 | 58.21705 | 146.77991 | 99.5404 | 5.837085 | 6.812201754 | 0 | 0 | 0.3149 | 0.0234 | 0 | 0.1149 | 0 | 0 | 0.383 | 0 | 0 | 0.1638 | 0 | 0 | 0 | 0 | 0.2298 | 0 | 0 | 0 | 0.7702 | 0 | 0 | 0 | 0 | 4.422603 | 0.1163974 | 4.494927 | 80.00734 | 0.4926645 | 80.04519 | 0.5145538 | 0.4858667 | 0.5271805 | 0.65625 | 0.5002102 | 0.5917153 | FALSE
154 | 94 | 0.764(0.7Bi0.5Na0.5TiO3-0.3K0.5Na0.5NbO3)-0.236Sr0.7Bi0.2Ca0.1TiO3 | 0.236 | 4.349 | 277 | 0.01570036 | 79.9 | OK |  | 1 | 1 | 1.356518 | 0.613022 | 2.212837 | 0.743496 | 0.9682719 | 0.4378729 | 0.0217401 | 0.000216417516 | 0.1086939 | 0.02399773 | 11.35396 | 4.475741 | 15.8297 | 1.227512 | 1.553752 | 2.212488 | 1.886248 | 0.32624 | 1.818 | 4.2292 | 0.8820862 | 0.4203182 | 0.6909209 | 94.42866 | 58.19002 | 146.82414 | 99.5416 | 5.837653 | 6.812243316 | 0 | 0 | 0.3146 | 0.0236 | 0 | 0.1146 | 0 | 0 | 0.382 | 0 | 0 | 0.1652 | 0 | 0 | 0 | 0 | 0.2292 | 0 | 0 | 0 | 0.7708 | 0 | 0 | 0 | 0 | 4.424429 | -0.07542873 | 4.356563 | 79.91117 | -0.01116929 | 79.81642 | 0.5149661 | 0.4757725 | 0.488641 | 0.61875 | 0.4953693 | 0.5536955 | FALSE
99 | 39 | 0.874(0.7Bi0.5Na0.5TiO3-0.3K0.5Na0.5NbO3)-0.126Sr0.7Bi0.2Ca0.1TiO3 | 0.126 | 4.797 | 247 | 0.01942105 | 79.31 | OK |  | 1 | 1 | 1.353713 | 0.614177 | 2.204109 | 0.739536 | 0.9667319 | 0.4386979 | 0.02315424 | 0.000236977671 | 0.1124058 | 0.02506456 | 10.50432 | 4.783689 | 15.288 | 1.239392 | 1.555732 | 2.200608 | 1.884268 | 0.31634 | 1.763 | 4.2622 | 0.9181672 | 0.4398308 | 0.7198896 | 92.59879 | 59.67632 | 144.39149 | 99.4756 | 5.806385 | 6.809957406 | 0 | 0 | 0.3311 | 0.0126 | 0 | 0.1311 | 0 | 0 | 0.437 | 0 | 0 | 0.0882 | 0 | 0 | 0 | 0 | 0.2622 | 0 | 0 | 0 | 0.7378 | 0 | 0 | 0 | 0 | 4.654215 | 0.1427853 | 4.749143 | 79.18517 | 0.1248316 | 79.25297 | 0.5668404 | 0.3995671 | 0.5795132 | 0.581875 | 0.4832038 | 0.5806941 | FALSE
98 | 38 | 0.876(0.7Bi0.5Na0.5TiO3-0.3K0.5Na0.5NbO3)-0.124Sr0.7Bi0.2Ca0.1TiO3 | 0.124 | 4.614 | 234 | 0.01971795 | 78.1 | OK |  | 1 | 1 | 1.353662 | 0.614198 | 2.203951 | 0.739464 | 0.9667039 | 0.4387129 | 0.02317981 | 0.000237326796 | 0.1124721 | 0.02508216 | 10.48337 | 4.788842 | 15.27221 | 1.239608 | 1.555768 | 2.200392 | 1.884232 | 0.31616 | 1.762 | 4.2628 | 0.9187796 | 0.4401547 | 0.7203791 | 92.56552 | 59.70335 | 144.34726 | 99.4744 | 5.805817 | 6.809915844 | 0 | 0 | 0.3314 | 0.0124 | 0 | 0.1314 | 0 | 0 | 0.438 | 0 | 0 | 0.0868 | 0 | 0 | 0 | 0 | 0.2628 | 0 | 0 | 0 | 0.7372 | 0 | 0 | 0 | 0 | 4.564658 | 0.04934161 | 4.606896 | 79.20411 | -1.104111 | 79.0253 | 0.546623 | 0.4015555 | 0.5423935 | 0.50625 | 0.4740892 | 0.5243218 | FALSE
156 | 96 | 0.76(0.7Bi0.5Na0.5TiO3-0.3K0.5Na0.5NbO3)-0.24Sr0.7Bi0.2Ca0.1TiO3 | 0.24 | 4.303 | 275 | 0.01564727 | 79.55 | OK |  | 1 | 1 | 1.35662 | 0.61298 | 2.213155 | 0.74364 | 0.9683279 | 0.4378429 | 0.0216883756 | 0.0002156196 | 0.1085564 | 0.02395509 | 11.37547 | 4.463606 | 15.83908 | 1.22708 | 1.55368 | 2.21292 | 1.88632 | 0.3266 | 1.82 | 4.228 | 0.8806816 | 0.4195426 | 0.6897884 | 94.4952 | 58.13597636 | 146.9126 | 99.544 | 5.83879 | 6.81232644 | 0 | 0 | 0.314 | 0.024 | 0 | 0.114 | 0 | 0 | 0.38 | 0 | 0 | 0.168 | 0 | 0 | 0 | 0 | 0.228 | 0 | 0 | 0 | 0.772 | 0 | 0 | 0 | 0 | 4.302347 | 0.0006525378 | 4.30205 | 79.60646 | -0.05646081 | 79.45612 | 0.4874062 | 0.4437885 | 0.4793103 | 0.596875 | 0.4655973 | 0.5380927 | FALSE
155 | 95 | 0.762(0.7Bi0.5Na0.5TiO3-0.3K0.5Na0.5NbO3)-0.238Sr0.7Bi0.2Ca0.1TiO3 | 0.238 | 4.32 | 276 | 0.01565217 | 80.43 | OK |  | 1 | 1 | 1.356569 | 0.613001 | 2.212996 | 0.743568 | 0.9682999 | 0.4378579 | 0.02171424 | 0.000216018999 | 0.1086252 | 0.02397645 | 11.36479 | 4.469682 | 15.83447 | 1.227296 | 1.553716 | 2.212704 | 1.886284 | 0.32642 | 1.819 | 4.2286 | 0.8813847 | 0.419931 | 0.6903554 | 94.46193 | 58.163 | 146.86837 | 99.5428 | 5.838222 | 6.812284878 | 0 | 0 | 0.3143 | 0.0238 | 0 | 0.1143 | 0 | 0 | 0.381 | 0 | 0 | 0.1666 | 0 | 0 | 0 | 0 | 0.2286 | 0 | 0 | 0 | 0.7714 | 0 | 0 | 0 | 0 | 4.322669 | -0.002669372 | 4.323901 | 79.4821 | 0.9479047 | 79.73464 | 0.4919939 | 0.4307343 | 0.4827586 | 0.651875 | 0.4613641 | 0.5673168 | FALSE
159 | 99 | 0.754(0.7Bi0.5Na0.5TiO3-0.3K0.5Na0.5NbO3)-0.246Sr0.7Bi0.2Ca0.1TiO3 | 0.246 | 4.09 | 272 | 0.01503676 | 78.65 | OK |  | 1 | 1 | 1.356773 | 0.612917 | 2.213633 | 0.743856 | 0.968412 | 0.4377979 | 0.02161076 | 0.000214416111 | 0.1083497 | 0.0238906 | 11.40668 | 4.445276 | 15.85196 | 1.226432 | 1.553572 | 2.213568 | 1.886428 | 0.32714 | 1.823 | 4.2262 | 0.8785619 | 0.4183701 | 0.6880787 | 94.59501 | 58.05491 | 147.04529 | 99.5476 | 5.840496 | 6.812451126 | 0 | 0 | 0.3131 | 0.0246 | 0 | 0.1131 | 0 | 0 | 0.377 | 0 | 0 | 0.1722 | 0 | 0 | 0 | 0 | 0.2262 | 0 | 0 | 0 | 0.7738 | 0 | 0 | 0 | 0 | 4.302391 | -0.2123908 | 4.24744 | 79.51633 | -0.8663331 | 79.23447 | 0.487416 | 0.4343281 | 0.4361055 | 0.540625 | 0.460872 | 0.4883652 | FALSE
161 | 101 | 0.75(0.7Bi0.5Na0.5TiO3-0.3K0.5Na0.5NbO3)-0.25Sr0.7Bi0.2Ca0.1TiO3 | 0.25 | 4.282 | 270 | 0.01585926 | 78 | OK |  | 1 | 1 | 1.356875 | 0.612875 | 2.213951 | 0.744 | 0.968468 | 0.4377679 | 0.02155898 | 0.000213609375 | 0.1082117 | 0.02384725 | 11.42679 | 4.432971 | 15.85976 | 1.226 | 1.5535 | 2.214 | 1.8865 | 0.3275 | 1.825 | 4.225 | 0.8771402 | 0.4175823 | 0.6869316 | 94.66154723 | 58.00085825 | 147.13375 | 99.55 | 5.841633 | 6.81253425 | 0 | 0 | 0.3125 | 0.025 | 0 | 0.1125 | 0 | 0 | 0.375 | 0 | 0 | 0.175 | 0 | 0 | 0 | 0 | 0.225 | 0 | 0 | 0 | 0.775 | 0 | 0 | 0 | 0 | 4.26529 | 0.01670998 | 4.24744 | 79.57601 | -1.576006 | 79.23447 | 0.4790404 | 0.4405918 | 0.4750507 | 0.5 | 0.4598161 | 0.4875254 | FALSE
160 | 100 | 0.752(0.7Bi0.5Na0.5TiO3-0.3K0.5Na0.5NbO3)-0.248Sr0.7Bi0.2Ca0.1TiO3 | 0.248 | 4.288 | 271 | 0.01582288 | 78.35 | OK |  | 1 | 1 | 1.356824 | 0.612896 | 2.213792 | 0.743928 | 0.96844 | 0.4377829 | 0.02158487 | 0.000214013184 | 0.1082807 | 0.02386896 | 11.41681 | 4.439132 | 15.85594 | 1.226216 | 1.553536 | 2.213784 | 1.886464 | 0.32732 | 1.824 | 4.2256 | 0.8778519 | 0.4179768 | 0.6875059 | 94.62828 | 58.02788 | 147.08952 | 99.5488 | 5.841064 | 6.812492688 | 0 | 0 | 0.3128 | 0.0248 | 0 | 0.1128 | 0 | 0 | 0.376 | 0 | 0 | 0.1736 | 0 | 0 | 0 | 0 | 0.2256 | 0 | 0 | 0 | 0.7744 | 0 | 0 | 0 | 0 | 4.252748 | 0.03525243 | 4.24744 | 79.51752 | -1.167519 | 79.23447 | 0.476209 | 0.4344526 | 0.4762677 | 0.521875 | 0.4553308 | 0.4990714 | FALSE
157 | 97 | 0.758(0.7Bi0.5Na0.5TiO3-0.3K0.5Na0.5NbO3)-0.242Sr0.7Bi0.2Ca0.1TiO3 | 0.242 | 4.294 | 274 | 0.01567153 | 79.63 | OK |  | 1 | 1 | 1.356671 | 0.612959 | 2.213314 | 0.743712 | 0.9683559 | 0.4378279 | 0.02166251 | 0.000215219319 | 0.1084875 | 0.02393366 | 11.38602 | 4.457513 | 15.84353 | 1.226864 | 1.553644 | 2.213136 | 1.886356 | 0.32678 | 1.821 | 4.2274 | 0.8799767 | 0.419153 | 0.6892199 | 94.52847 | 58.10895 | 146.95683 | 99.5452 | 5.839359 | 6.812368002 | 0 | 0 | 0.3137 | 0.0242 | 0 | 0.1137 | 0 | 0 | 0.379 | 0 | 0 | 0.1694 | 0 | 0 | 0 | 0 | 0.2274 | 0 | 0 | 0 | 0.7726 | 0 | 0 | 0 | 0 | 4.272394 | 0.02160563 | 4.277943 | 79.39856 | 0.2314421 | 79.32975 | 0.4806442 | 0.4219658 | 0.4774848 | 0.601875 | 0.451305 | 0.5396799 | FALSE
158 | 98 | 0.756(0.7Bi0.5Na0.5TiO3-0.3K0.5Na0.5NbO3)-0.244Sr0.7Bi0.2Ca0.1TiO3 | 0.244 | 4.291 | 273 | 0.01571795 | 79.12 | OK |  | 1 | 1 | 1.356722 | 0.612938 | 2.213473 | 0.743784 | 0.9683839 | 0.4378129 | 0.02163663 | 0.000214818156 | 0.1084186 | 0.02391217 | 11.39642 | 4.451403 | 15.84782 | 1.226648 | 1.553608 | 2.213352 | 1.886392 | 0.32696 | 1.822 | 4.2268 | 0.8792702 | 0.4187622 | 0.68865 | 94.56174 | 58.08193 | 147.00106 | 99.5464 | 5.839927 | 6.812409564 | 0 | 0 | 0.3134 | 0.0244 | 0 | 0.1134 | 0 | 0 | 0.378 | 0 | 0 | 0.1708 | 0 | 0 | 0 | 0 | 0.2268 | 0 | 0 | 0 | 0.7732 | 0 | 0 | 0 | 0 | 4.25436 | 0.03664014 | 4.24744 | 79.42047 | -0.30047 | 79.23447 | 0.4765729 | 0.4242658 | 0.4768763 | 0.57 | 0.4504194 | 0.5234381 | FALSE
97 | 37 | 0.878(0.7Bi0.5Na0.5TiO3-0.3K0.5Na0.5NbO3)-0.122Sr0.7Bi0.2Ca0.1TiO3 | 0.122 | 4.436 | 222 | 0.01998198 | 79.22 | OK |  | 1 | 1 | 1.353611 | 0.614219 | 2.203792 | 0.739392 | 0.9666759 | 0.4387279 | 0.02320537 | 0.000237675039 | 0.1125383 | 0.0250997 | 10.46217 | 4.79398 | 15.25615 | 1.239824 | 1.555804 | 2.200176 | 1.884196 | 0.31598 | 1.761 | 4.2634 | 0.9193906 | 0.4404775 | 0.7208673 | 92.53225 | 59.73037 | 144.30303 | 99.4732 | 5.805248 | 6.809874282 | 0 | 0 | 0.3317 | 0.0122 | 0 | 0.1317 | 0 | 0 | 0.439 | 0 | 0 | 0.0854 | 0 | 0 | 0 | 0 | 0.2634 | 0 | 0 | 0 | 0.7366 | 0 | 0 | 0 | 0 | 4.500068 | -0.06406775 | 4.430064 | 78.84572 | 0.3742832 | 78.97534 | 0.5320416 | 0.3639363 | 0.506288 | 0.57625 | 0.447989 | 0.541269 | FALSE
96 | 36 | 0.88(0.7Bi0.5Na0.5TiO3-0.3K0.5Na0.5NbO3)-0.12Sr0.7Bi0.2Ca0.1TiO3 | 0.12 | 4.305 | 220 | 0.01956818 | 78.99 | OK |  | 1 | 1 | 1.35356 | 0.61424 | 2.203634 | 0.73932 | 0.9666479 | 0.4387429 | 0.0232309264 | 0.0002380224 | 0.1126045 | 0.02511718 | 10.44074 | 4.799102 | 15.23984 | 1.24004 | 1.55584 | 2.19996 | 1.88416 | 0.3158 | 1.76 | 4.264 | 0.92 | 0.4407993 | 0.7213543 | 92.49898 | 59.75739368 | 144.2588 | 99.472 | 5.80468 | 6.80983272 | 0 | 0 | 0.332 | 0.012 | 0 | 0.132 | 0 | 0 | 0.44 | 0 | 0 | 0.084 | 0 | 0 | 0 | 0 | 0.264 | 0 | 0 | 0 | 0.736 | 0 | 0 | 0 | 0 | 4.473393 | -0.1683929 | 4.395552 | 78.83383 | 0.1561693 | 78.9351 | 0.5260198 | 0.3626887 | 0.479716 | 0.561875 | 0.4443542 | 0.5207955 | FALSE
95 | 35 | 0.882(0.7Bi0.5Na0.5TiO3-0.3K0.5Na0.5NbO3)-0.118Sr0.7Bi0.2Ca0.1TiO3 | 0.118 | 4.479 | 252 | 0.01777381 | 78.98 | OK |  | 1 | 1 | 1.353509 | 0.614261 | 2.203475 | 0.739248 | 0.96662 | 0.4387579 | 0.02325648 | 0.000238368879 | 0.1126707 | 0.02513459 | 10.41905 | 4.80421 | 15.22326 | 1.240256 | 1.555876 | 2.199744 | 1.884124 | 0.31562 | 1.759 | 4.2646 | 0.920608 | 0.44112 | 0.72184 | 92.46571 | 59.78442 | 144.21457 | 99.4708 | 5.804111 | 6.809791158 | 0 | 0 | 0.3323 | 0.0118 | 0 | 0.1323 | 0 | 0 | 0.441 | 0 | 0 | 0.0826 | 0 | 0 | 0 | 0 | 0.2646 | 0 | 0 | 0 | 0.7354 | 0 | 0 | 0 | 0 | 4.260629 | 0.2183707 | 4.408975 | 78.89314 | 0.08685873 | 78.91358 | 0.4779883 | 0.3689142 | 0.5150101 | 0.56125 | 0.4234513 | 0.5381301 | FALSE
94 | 34 | 0.884(0.7Bi0.5Na0.5TiO3-0.3K0.5Na0.5NbO3)-0.116Sr0.7Bi0.2Ca0.1TiO3 | 0.116 | 4.217 | 217 | 0.01943318 | 79.1 | OK |  | 1 | 1 | 1.353458 | 0.614282 | 2.203317 | 0.739176 | 0.966592 | 0.4387729 | 0.02328202 | 0.000238714476 | 0.1127368 | 0.02515195 | 10.39712 | 4.809301 | 15.20642 | 1.240472 | 1.555912 | 2.199528 | 1.884088 | 0.31544 | 1.758 | 4.2652 | 0.9212144 | 0.4414396 | 0.7223244 | 92.43244 | 59.81144 | 144.17034 | 99.4696 | 5.803542 | 6.809749596 | 0 | 0 | 0.3326 | 0.0116 | 0 | 0.1326 | 0 | 0 | 0.442 | 0 | 0 | 0.0812 | 0 | 0 | 0 | 0 | 0.2652 | 0 | 0 | 0 | 0.7348 | 0 | 0 | 0 | 0 | 4.297395 | -0.08039457 | 4.209999 | 78.69676 | 0.4032431 | 78.87326 | 0.4862881 | 0.3483006 | 0.4618661 | 0.56875 | 0.4172943 | 0.5153081 | FALSE
93 | 33 | 0.886(0.7Bi0.5Na0.5TiO3-0.3K0.5Na0.5NbO3)-0.114Sr0.7Bi0.2Ca0.1TiO3 | 0.114 | 4.199 | 216 | 0.01943981 | 78.54 | OK |  | 1 | 1 | 1.353407 | 0.614303 | 2.203159 | 0.739104 | 0.966564 | 0.4387879 | 0.02330756 | 0.000239059191 | 0.1128028 | 0.02516924 | 10.37492 | 4.814378 | 15.1893 | 1.240688 | 1.555948 | 2.199312 | 1.884052 | 0.31526 | 1.757 | 4.2658 | 0.9218194 | 0.4417583 | 0.7228075 | 92.39917 | 59.83846 | 144.12611 | 99.4684 | 5.802974 | 6.809708034 | 0 | 0 | 0.3329 | 0.0114 | 0 | 0.1329 | 0 | 0 | 0.443 | 0 | 0 | 0.0798 | 0 | 0 | 0 | 0 | 0.2658 | 0 | 0 | 0 | 0.7342 | 0 | 0 | 0 | 0 | 4.202111 | -0.003111002 | 4.19446 | 78.71887 | -0.1788693 | 78.71048 | 0.4647777 | 0.3506216 | 0.458215 | 0.53375 | 0.4076997 | 0.4959825 | FALSE
92 | 32 | 0.888(0.7Bi0.5Na0.5TiO3-0.3K0.5Na0.5NbO3)-0.112Sr0.7Bi0.2Ca0.1TiO3 | 0.112 | 4.148 | 224 | 0.01851786 | 78.96 | OK |  | 1 | 1 | 1.353356 | 0.614324 | 2.203 | 0.739032 | 0.966536 | 0.4388029 | 0.0233331 | 0.000239403024 | 0.1128689 | 0.02518647 | 10.35247 | 4.819439 | 15.17191 | 1.240904 | 1.555984 | 2.199096 | 1.884016 | 0.31508 | 1.756 | 4.2664 | 0.9224229 | 0.4420758 | 0.7232894 | 92.3659 | 59.86549 | 144.08188 | 99.4672 | 5.802405 | 6.809666472 | 0 | 0 | 0.3332 | 0.0112 | 0 | 0.1332 | 0 | 0 | 0.444 | 0 | 0 | 0.0784 | 0 | 0 | 0 | 0 | 0.2664 | 0 | 0 | 0 | 0.7336 | 0 | 0 | 0 | 0 | 4.085284 | 0.06271643 | 4.131305 | 78.52733 | 0.4326677 | 78.67275 | 0.4384039 | 0.3305168 | 0.4478702 | 0.56 | 0.3844603 | 0.5039351 | FALSE
91 | 31 | 0.89(0.7Bi0.5Na0.5TiO3-0.3K0.5Na0.5NbO3)-0.11Sr0.7Bi0.2Ca0.1TiO3 | 0.11 | 4.055 | 205 | 0.01978049 | 78.52 | OK |  | 1 | 1 | 1.353305 | 0.614345 | 2.202842 | 0.73896 | 0.966508 | 0.4388179 | 0.02335863 | 0.000239745975 | 0.1129348 | 0.02520364 | 10.32975 | 4.824484 | 15.15424 | 1.24112 | 1.55602 | 2.19888 | 1.88398 | 0.3149 | 1.755 | 4.267 | 0.9230249 | 0.4423924 | 0.72377 | 92.33263 | 59.89251179 | 144.03765 | 99.466 | 5.801837 | 6.80962491 | 0 | 0 | 0.3335 | 0.011 | 0 | 0.1335 | 0 | 0 | 0.445 | 0 | 0 | 0.077 | 0 | 0 | 0 | 0 | 0.267 | 0 | 0 | 0 | 0.733 | 0 | 0 | 0 | 0 | 3.928887 | 0.1261127 | 4.044821 | 78.52473 | -0.004729577 | 78.57652 | 0.4030973 | 0.3302436 | 0.4290061 | 0.5325 | 0.3666704 | 0.480753 | FALSE
90 | 30 | 0.892(0.7Bi0.5Na0.5TiO3-0.3K0.5Na0.5NbO3)-0.108Sr0.7Bi0.2Ca0.1TiO3 | 0.108 | 3.793 | 204 | 0.01859314 | 78.33 | OK |  | 1 | 1 | 1.353254 | 0.614366 | 2.202684 | 0.738888 | 0.9664801 | 0.4388329 | 0.02338415 | 0.000240088044 | 0.1130008 | 0.02522076 | 10.30677 | 4.829515 | 15.13628 | 1.241336 | 1.556056 | 2.198664 | 1.883944 | 0.31472 | 1.754 | 4.2676 | 0.9236255 | 0.4427078 | 0.7242493 | 92.29936 | 59.91954 | 143.99342 | 99.4648 | 5.801268 | 6.809583348 | 0 | 0 | 0.3338 | 0.0108 | 0 | 0.1338 | 0 | 0 | 0.446 | 0 | 0 | 0.0756 | 0 | 0 | 0 | 0 | 0.2676 | 0 | 0 | 0 | 0.7324 | 0 | 0 | 0 | 0 | 3.913429 | -0.1204288 | 3.84435 | 78.50014 | -0.1701383 | 78.56358 | 0.3996075 | 0.3276623 | 0.3758621 | 0.520625 | 0.3636349 | 0.4482435 | FALSE
89 | 29 | 0.894(0.7Bi0.5Na0.5TiO3-0.3K0.5Na0.5NbO3)-0.106Sr0.7Bi0.2Ca0.1TiO3 | 0.106 | 3.852 | 203 | 0.01897537 | 78.54 | OK |  | 1 | 1 | 1.353203 | 0.614387 | 2.202525 | 0.738816 | 0.9664521 | 0.4388479 | 0.02340967 | 0.000240429231 | 0.1130667 | 0.02523781 | 10.28351 | 4.83453 | 15.11804 | 1.241552 | 1.556092 | 2.198448 | 1.883908 | 0.31454 | 1.753 | 4.2682 | 0.9242245 | 0.4430223 | 0.7247275 | 92.26609 | 59.94656 | 143.94919 | 99.4636 | 5.8007 | 6.809541786 | 0 | 0 | 0.3341 | 0.0106 | 0 | 0.1341 | 0 | 0 | 0.447 | 0 | 0 | 0.0742 | 0 | 0 | 0 | 0 | 0.2682 | 0 | 0 | 0 | 0.7318 | 0 | 0 | 0 | 0 | 3.822481 | 0.02951883 | 3.843218 | 78.47725 | 0.06275311 | 78.56358 | 0.3790761 | 0.3252595 | 0.3878296 | 0.53375 | 0.3521678 | 0.4607898 | FALSE
88 | 28 | 0.896(0.7Bi0.5Na0.5TiO3-0.3K0.5Na0.5NbO3)-0.104Sr0.7Bi0.2Ca0.1TiO3 | 0.104 | 3.806 | 202 | 0.01884158 | 78.32 | OK |  | 1 | 1 | 1.353152 | 0.614408 | 2.202367 | 0.738744 | 0.9664241 | 0.4388629 | 0.02343518 | 0.000240769536 | 0.1131326 | 0.0252548 | 10.25997 | 4.83953 | 15.0995 | 1.241768 | 1.556128 | 2.198232 | 1.883872 | 0.31436 | 1.752 | 4.2688 | 0.9248221 | 0.4433357 | 0.7252043 | 92.23282 | 59.97358 | 143.90496 | 99.4624 | 5.800131 | 6.809500224 | 0 | 0 | 0.3344 | 0.0104 | 0 | 0.1344 | 0 | 0 | 0.448 | 0 | 0 | 0.0728 | 0 | 0 | 0 | 0 | 0.2688 | 0 | 0 | 0 | 0.7312 | 0 | 0 | 0 | 0 | 3.834731 | -0.02873062 | 3.830155 | 78.24917 | 0.07082659 | 78.48816 | 0.3818414 | 0.3013196 | 0.378499 | 0.52 | 0.3415805 | 0.4492495 | FALSE
86 | 26 | 0.9(0.7Bi0.5Na0.5TiO3-0.3K0.5Na0.5NbO3)-0.1Sr0.7Bi0.2Ca0.1TiO3 | 0.1 | 3.803 | 200 | 0.019015 | 70 | OK |  | 1 | 1 | 1.35305 | 0.61445 | 2.202051 | 0.7386 | 0.9663682 | 0.4388929 | 0.0234861975 | 0.0002414475 | 0.1132642 | 0.0252886 | 10.21205 | 4.849484 | 15.06154 | 1.2422 | 1.5562 | 2.1978 | 1.8838 | 0.314 | 1.75 | 4.27 | 0.926013 | 0.4439595 | 0.7261543 | 92.16628 | 60.0276299 | 143.8165 | 99.46 | 5.798994 | 6.8094171 | 0 | 0 | 0.335 | 0.01 | 0 | 0.135 | 0 | 0 | 0.45 | 0 | 0 | 0.07 | 0 | 0 | 0 | 0 | 0.27 | 0 | 0 | 0 | 0.73 | 0 | 0 | 0 | 0 | 3.822928 | -0.01992797 | 3.80692 | 77.20596 | -7.205956 | 75.62189 | 0.3791769 | 0.1918173 | 0.3778905 | 0 | 0.2854971 | 0.1889452 | FALSE
87 | 27 | 0.898(0.7Bi0.5Na0.5TiO3-0.3K0.5Na0.5NbO3)-0.102Sr0.7Bi0.2Ca0.1TiO3 | 0.102 | 3.802 | 201 | 0.01891542 | 78.65 | OK |  | 1 | 1 | 1.353101 | 0.614429 | 2.202209 | 0.738672 | 0.9663961 | 0.4388779 | 0.02346069 | 0.000241108959 | 0.1131984 | 0.02527173 | 10.23616 | 4.844514 | 15.08067 | 1.241984 | 1.556164 | 2.198016 | 1.883836 | 0.31418 | 1.751 | 4.2694 | 0.9254183 | 0.4436481 | 0.7256799 | 92.19955 | 60.00061 | 143.86073 | 99.4612 | 5.799563 | 6.809458662 | 0 | 0 | 0.3347 | 0.0102 | 0 | 0.1347 | 0 | 0 | 0.449 | 0 | 0 | 0.0714 | 0 | 0 | 0 | 0 | 0.2694 | 0 | 0 | 0 | 0.7306 | 0 | 0 | 0 | 0 | 3.822897 | -0.02089679 | 3.83131 | 76.70194 | 1.948057 | 78.00796 | 0.3791699 | 0.1389131 | 0.3776876 | 0.540625 | 0.2590415 | 0.4591563 | FALSE
85 | 25 | 0.902(0.7Bi0.5Na0.5TiO3-0.3K0.5Na0.5NbO3)-0.098Sr0.7Bi0.2Ca0.1TiO3 | 0.098 | 3.946 | 199 | 0.01982915 | 74.21 | OK |  | 1 | 1 | 1.352999 | 0.614471 | 2.201892 | 0.738528 | 0.9663402 | 0.4389079 | 0.0235117 | 0.000241785159 | 0.1133299 | 0.02530541 | 10.18765 | 4.854438 | 15.04209 | 1.242416 | 1.556236 | 2.197584 | 1.883764 | 0.31382 | 1.749 | 4.2706 | 0.9266062 | 0.4442698 | 0.7266274 | 92.13301 | 60.05465 | 143.77227 | 99.4588 | 5.798426 | 6.809375538 | 0 | 0 | 0.3353 | 0.0098 | 0 | 0.1353 | 0 | 0 | 0.451 | 0 | 0 | 0.0686 | 0 | 0 | 0 | 0 | 0.2706 | 0 | 0 | 0 | 0.7294 | 0 | 0 | 0 | 0 | 3.719525 | 0.2264751 | 3.80901 | 75.81152 | -1.601524 | 75.34539 | 0.3558336 | 0.04544944 | 0.4068966 | 0.263125 | 0.2006415 | 0.3350108 | FALSE
84 | 24 | 0.904(0.7Bi0.5Na0.5TiO3-0.3K0.5Na0.5NbO3)-0.096Sr0.7Bi0.2Ca0.1TiO3 | 0.096 | 3.666 | 197 | 0.01860914 | 76.53 | OK |  | 1 | 1 | 1.352948 | 0.614492 | 2.201734 | 0.738456 | 0.9663122 | 0.4389229 | 0.02353719 | 0.000242121936 | 0.1133956 | 0.02532217 | 10.16296 | 4.859377 | 15.02234 | 1.242632 | 1.556272 | 2.197368 | 1.883728 | 0.31364 | 1.748 | 4.2712 | 0.9271979 | 0.4445791 | 0.7270992 | 92.09974 | 60.08168 | 143.72804 | 99.4576 | 5.797857 | 6.809333976 | 0 | 0 | 0.3356 | 0.0096 | 0 | 0.1356 | 0 | 0 | 0.452 | 0 | 0 | 0.0672 | 0 | 0 | 0 | 0 | 0.2712 | 0 | 0 | 0 | 0.7288 | 0 | 0 | 0 | 0 | 3.653057 | 0.01294325 | 3.669458 | 75.37853 | 1.151468 | 75.31928 | 0.3408284 | 0 | 0.3501014 | 0.408125 | 0.1704142 | 0.3791132 | FALSE
83 | 23 | 0.906(0.7Bi0.5Na0.5TiO3-0.3K0.5Na0.5NbO3)-0.094Sr0.7Bi0.2Ca0.1TiO3 | 0.094 | 3.513 | 196 | 0.01792347 | 76.52 | OK |  | 1 | 1 | 1.352897 | 0.614513 | 2.201576 | 0.738384 | 0.9662842 | 0.4389379 | 0.02356268 | 0.000242457831 | 0.1134613 | 0.02533886 | 10.13796 | 4.864301 | 15.00226 | 1.242848 | 1.556308 | 2.197152 | 1.883692 | 0.31346 | 1.747 | 4.2718 | 0.9277882 | 0.4448874 | 0.7275698 | 92.06647 | 60.1087 | 143.68381 | 99.4564 | 5.797289 | 6.809292414 | 0 | 0 | 0.3359 | 0.0094 | 0 | 0.1359 | 0 | 0 | 0.453 | 0 | 0 | 0.0658 | 0 | 0 | 0 | 0 | 0.2718 | 0 | 0 | 0 | 0.7282 | 0 | 0 | 0 | 0 | 3.541047 | -0.02804703 | 3.516842 | 75.58523 | 0.9347675 | 75.31928 | 0.3155421 | 0.02169654 | 0.3190669 | 0.4075 | 0.1686193 | 0.3632835 | FALSE
78 | 18 | 0.916(0.7Bi0.5Na0.5TiO3-0.3K0.5Na0.5NbO3)-0.084Sr0.7Bi0.2Ca0.1TiO3 | 0.084 | 3.013 | 186 | 0.01619892 | 76.41 | OK |  | 1 | 1 | 1.352642 | 0.614618 | 2.200785 | 0.738024 | 0.9661444 | 0.4390129 | 0.02369004 | 0.000244124076 | 0.1137889 | 0.02542143 | 10.0082 | 4.888694 | 14.8969 | 1.243928 | 1.556488 | 2.196072 | 1.883512 | 0.31256 | 1.742 | 4.2748 | 0.930718 | 0.4464134 | 0.7299044 | 91.90012 | 60.24382 | 143.46266 | 99.4504 | 5.794446 | 6.809084604 | 0 | 0 | 0.3374 | 0.0084 | 0 | 0.1374 | 0 | 0 | 0.458 | 0 | 0 | 0.0588 | 0 | 0 | 0 | 0 | 0.2748 | 0 | 0 | 0 | 0.7252 | 0 | 0 | 0 | 0 | 2.98648 | 0.02651992 | 3.012375 | 76.62326 | -0.2132627 | 76.66546 | 0.1903483 | 0.1306543 | 0.2176471 | 0.400625 | 0.1605013 | 0.309136 | FALSE
81 | 21 | 0.91(0.7Bi0.5Na0.5TiO3-0.3K0.5Na0.5NbO3)-0.09Sr0.7Bi0.2Ca0.1TiO3 | 0.09 | 2.989 | 192 | 0.01556771 | 76.32 | OK |  | 1 | 1 | 1.352795 | 0.614555 | 2.201259 | 0.73824 | 0.9662283 | 0.4389679 | 0.02361364 | 0.000243126975 | 0.1135924 | 0.02537207 | 10.08703 | 4.874104 | 14.96113 | 1.24328 | 1.55638 | 2.19672 | 1.88362 | 0.3131 | 1.745 | 4.273 | 0.9289645 | 0.4455008 | 0.7285074 | 91.99993 | 60.16274801 | 143.59535 | 99.454 | 5.796152 | 6.80920929 | 0 | 0 | 0.3365 | 0.009 | 0 | 0.1365 | 0 | 0 | 0.455 | 0 | 0 | 0.063 | 0 | 0 | 0 | 0 | 0.273 | 0 | 0 | 0 | 0.727 | 0 | 0 | 0 | 0 | 3.218699 | -0.2296988 | 3.073012 | 76.03139 | 0.2886109 | 76.00939 | 0.2427718 | 0.06852778 | 0.2127789 | 0.395 | 0.1556498 | 0.3038895 | FALSE
77 | 17 | 0.918(0.7Bi0.5Na0.5TiO3-0.3K0.5Na0.5NbO3)-0.082Sr0.7Bi0.2Ca0.1TiO3 | 0.082 | 2.925 | 184 | 0.01589674 | 76.52 | OK |  | 1 | 1 | 1.352591 | 0.614639 | 2.200627 | 0.737952 | 0.9661164 | 0.4390279 | 0.0237155 | 0.000244454679 | 0.1138543 | 0.02543777 | 9.981254 | 4.893528 | 14.87478 | 1.244144 | 1.556524 | 2.195856 | 1.883476 | 0.31238 | 1.741 | 4.2754 | 0.9312996 | 0.4467156 | 0.7303677 | 91.86685 | 60.27084 | 143.41843 | 99.4492 | 5.793878 | 6.809043042 | 0 | 0 | 0.3377 | 0.0082 | 0 | 0.1377 | 0 | 0 | 0.459 | 0 | 0 | 0.0574 | 0 | 0 | 0 | 0 | 0.2754 | 0 | 0 | 0 | 0.7246 | 0 | 0 | 0 | 0 | 2.929814 | -0.004813957 | 2.929525 | 76.5643 | -0.04429597 | 76.71283 | 0.1775559 | 0.1244648 | 0.1997972 | 0.4075 | 0.1510104 | 0.3036486 | FALSE
79 | 19 | 0.914(0.7Bi0.5Na0.5TiO3-0.3K0.5Na0.5NbO3)-0.086Sr0.7Bi0.2Ca0.1TiO3 | 0.086 | 3.067 | 188 | 0.01631383 | 76.87 | OK |  | 1 | 1 | 1.352693 | 0.614597 | 2.200943 | 0.738096 | 0.9661723 | 0.4389979 | 0.02366458 | 0.000243792591 | 0.1137235 | 0.02540504 | 10.03481 | 4.883846 | 14.91866 | 1.243712 | 1.556452 | 2.196288 | 1.883548 | 0.31274 | 1.743 | 4.2742 | 0.9301349 | 0.4461103 | 0.72944 | 91.93339 | 60.2168 | 143.50689 | 99.4516 | 5.795015 | 6.809126166 | 0 | 0 | 0.3371 | 0.0086 | 0 | 0.1371 | 0 | 0 | 0.457 | 0 | 0 | 0.0602 | 0 | 0 | 0 | 0 | 0.2742 | 0 | 0 | 0 | 0.7258 | 0 | 0 | 0 | 0 | 3.022981 | 0.04401857 | 3.032697 | 76.35997 | 0.5100298 | 76.56083 | 0.1985885 | 0.1030176 | 0.2286004 | 0.429375 | 0.150803 | 0.3289877 | FALSE
76 | 16 | 0.92(0.7Bi0.5Na0.5TiO3-0.3K0.5Na0.5NbO3)-0.08Sr0.7Bi0.2Ca0.1TiO3 | 0.08 | 2.797 | 182 | 0.01536813 | 77 | OK |  | 1 | 1 | 1.35254 | 0.61466 | 2.200469 | 0.73788 | 0.9660884 | 0.4390429 | 0.0237409484 | 0.0002447844 | 0.1139197 | 0.02545405 | 9.953953 | 4.898347 | 14.8523 | 1.24436 | 1.55656 | 2.19564 | 1.88344 | 0.3122 | 1.74 | 4.276 | 0.9318798 | 0.4470168 | 0.7308297 | 91.83358 | 60.29786612 | 143.3742 | 99.448 | 5.793309 | 6.80900148 | 0 | 0 | 0.338 | 0.008 | 0 | 0.138 | 0 | 0 | 0.46 | 0 | 0 | 0.056 | 0 | 0 | 0 | 0 | 0.276 | 0 | 0 | 0 | 0.724 | 0 | 0 | 0 | 0 | 2.886552 | -0.08955202 | 2.811786 | 76.61256 | 0.387438 | 76.74886 | 0.1677895 | 0.1295311 | 0.1738337 | 0.4375 | 0.1486603 | 0.3056668 | FALSE
82 | 22 | 0.908(0.7Bi0.5Na0.5TiO3-0.3K0.5Na0.5NbO3)-0.092Sr0.7Bi0.2Ca0.1TiO3 | 0.092 | 3.347 | 194 | 0.01725258 | 76.23 | OK |  | 1 | 1 | 1.352846 | 0.614534 | 2.201418 | 0.738312 | 0.9662563 | 0.4389529 | 0.02358816 | 0.000242792844 | 0.1135269 | 0.02535549 | 10.11265 | 4.86921 | 14.98186 | 1.243064 | 1.556344 | 2.196936 | 1.883656 | 0.31328 | 1.746 | 4.2724 | 0.9283771 | 0.4451946 | 0.7280392 | 92.0332 | 60.13572 | 143.63958 | 99.4552 | 5.79672 | 6.809250852 | 0 | 0 | 0.3362 | 0.0092 | 0 | 0.1362 | 0 | 0 | 0.454 | 0 | 0 | 0.0644 | 0 | 0 | 0 | 0 | 0.2724 | 0 | 0 | 0 | 0.7276 | 0 | 0 | 0 | 0 | 3.307608 | 0.03939229 | 3.350181 | 75.61908 | 0.6109245 | 75.63728 | 0.2628431 | 0.0252489 | 0.2853955 | 0.389375 | 0.144046 | 0.3373853 | FALSE
75 | 15 | 0.922(0.7Bi0.5Na0.5TiO3-0.3K0.5Na0.5NbO3)-0.078Sr0.7Bi0.2Ca0.1TiO3 | 0.078 | 2.814 | 180 | 0.01563333 | 76.65 | OK |  | 1 | 1 | 1.352489 | 0.614681 | 2.20031 | 0.737808 | 0.9660605 | 0.4390579 | 0.02376639 | 0.000245113239 | 0.1139851 | 0.02547027 | 9.926293 | 4.90315 | 14.82944 | 1.244576 | 1.556596 | 2.195424 | 1.883404 | 0.31202 | 1.739 | 4.2766 | 0.9324586 | 0.4473169 | 0.7312904 | 91.80031 | 60.32489 | 143.32997 | 99.4468 | 5.792741 | 6.808959918 | 0 | 0 | 0.3383 | 0.0078 | 0 | 0.1383 | 0 | 0 | 0.461 | 0 | 0 | 0.0546 | 0 | 0 | 0 | 0 | 0.2766 | 0 | 0 | 0 | 0.7234 | 0 | 0 | 0 | 0 | 2.684051 | 0.1299485 | 2.806853 | 76.70475 | -0.05474603 | 76.72222 | 0.1220749 | 0.1392073 | 0.1772819 | 0.415625 | 0.1306411 | 0.2964535 | FALSE
80 | 20 | 0.912(0.7Bi0.5Na0.5TiO3-0.3K0.5Na0.5NbO3)-0.088Sr0.7Bi0.2Ca0.1TiO3 | 0.088 | 3.12 | 190 | 0.01642105 | 79 | OK |  | 1 | 1 | 1.352744 | 0.614576 | 2.201101 | 0.738168 | 0.9662003 | 0.4389829 | 0.02363911 | 0.000243460224 | 0.113658 | 0.02538858 | 10.06109 | 4.878982 | 14.94007 | 1.243496 | 1.556416 | 2.196504 | 1.883584 | 0.31292 | 1.744 | 4.2736 | 0.9295504 | 0.4458061 | 0.7289743 | 91.96666 | 60.18977 | 143.55112 | 99.4528 | 5.795583 | 6.809167728 | 0 | 0 | 0.3368 | 0.0088 | 0 | 0.1368 | 0 | 0 | 0.456 | 0 | 0 | 0.0616 | 0 | 0 | 0 | 0 | 0.2736 | 0 | 0 | 0 | 0.7264 | 0 | 0 | 0 | 0 | 3.022108 | 0.09789163 | 3.085871 | 75.94358 | 3.056424 | 76.37257 | 0.1983914 | 0.05931043 | 0.2393509 | 0.5625 | 0.1288509 | 0.4009255 | FALSE
74 | 14 | 0.924(0.7Bi0.5Na0.5TiO3-0.3K0.5Na0.5NbO3)-0.076Sr0.7Bi0.2Ca0.1TiO3 | 0.076 | 2.54 | 178 | 0.01426966 | 76.21 | OK |  | 1 | 1 | 1.352438 | 0.614702 | 2.200152 | 0.737736 | 0.9660325 | 0.4390729 | 0.02379184 | 0.000245441196 | 0.1140503 | 0.02548644 | 9.898267 | 4.907939 | 14.80621 | 1.244792 | 1.556632 | 2.195208 | 1.883368 | 0.31184 | 1.738 | 4.2772 | 0.9330359 | 0.4476161 | 0.73175 | 91.76704 | 60.35191 | 143.28574 | 99.4456 | 5.792172 | 6.808918356 | 0 | 0 | 0.3386 | 0.0076 | 0 | 0.1386 | 0 | 0 | 0.462 | 0 | 0 | 0.0532 | 0 | 0 | 0 | 0 | 0.2772 | 0 | 0 | 0 | 0.7228 | 0 | 0 | 0 | 0 | 2.560398 | -0.02039768 | 2.54656 | 76.72316 | -0.5131553 | 76.67487 | 0.09415994 | 0.1411397 | 0.1217039 | 0.388125 | 0.1176498 | 0.2549144 | FALSE
72 | 12 | 0.928(0.7Bi0.5Na0.5TiO3-0.3K0.5Na0.5NbO3)-0.072Sr0.7Bi0.2Ca0.1TiO3 | 0.072 | 2.491 | 173 | 0.01439884 | 76.3 | OK |  | 1 | 1 | 1.352336 | 0.614744 | 2.199836 | 0.737592 | 0.9659765 | 0.4391029 | 0.0238427 | 0.000246094464 | 0.1141808 | 0.02551859 | 9.841079 | 4.917471 | 14.75855 | 1.245224 | 1.556704 | 2.194776 | 1.883296 | 0.31148 | 1.736 | 4.2784 | 0.9341863 | 0.4482114 | 0.7326655 | 91.7005 | 60.40596 | 143.19728 | 99.4432 | 5.791035 | 6.808835232 | 0 | 0 | 0.3392 | 0.0072 | 0 | 0.1392 | 0 | 0 | 0.464 | 0 | 0 | 0.0504 | 0 | 0 | 0 | 0 | 0.2784 | 0 | 0 | 0 | 0.7216 | 0 | 0 | 0 | 0 | 2.506486 | -0.01548625 | 2.50098 | 76.65932 | -0.3593227 | 76.65201 | 0.0819894 | 0.1344394 | 0.1117647 | 0.39375 | 0.1082144 | 0.2527574 | FALSE
73 | 13 | 0.926(0.7Bi0.5Na0.5TiO3-0.3K0.5Na0.5NbO3)-0.074Sr0.7Bi0.2Ca0.1TiO3 | 0.074 | 2.486 | 175 | 0.01420571 | 76.54 | OK |  | 1 | 1 | 1.352387 | 0.614723 | 2.199994 | 0.737664 | 0.9660045 | 0.4390879 | 0.02381727 | 0.000245768271 | 0.1141156 | 0.02550254 | 9.869866 | 4.912712 | 14.78258 | 1.245008 | 1.556668 | 2.194992 | 1.883332 | 0.31166 | 1.737 | 4.2778 | 0.9336118 | 0.4479142 | 0.7322084 | 91.73377 | 60.37894 | 143.24151 | 99.4444 | 5.791604 | 6.808876794 | 0 | 0 | 0.3389 | 0.0074 | 0 | 0.1389 | 0 | 0 | 0.463 | 0 | 0 | 0.0518 | 0 | 0 | 0 | 0 | 0.2778 | 0 | 0 | 0 | 0.7222 | 0 | 0 | 0 | 0 | 2.506551 | -0.02055097 | 2.501881 | 76.61378 | -0.07378329 | 76.68111 | 0.08200401 | 0.1296593 | 0.1107505 | 0.40875 | 0.1058317 | 0.2597503 | FALSE
71 | 11 | 0.93(0.7Bi0.5Na0.5TiO3-0.3K0.5Na0.5NbO3)-0.07Sr0.7Bi0.2Ca0.1TiO3 | 0.07 | 2.522 | 170 | 0.01483529 | 78 | OK |  | 1 | 1 | 1.352285 | 0.614765 | 2.199678 | 0.73752 | 0.9659486 | 0.4391179 | 0.02386813 | 0.000246419775 | 0.114246 | 0.02553458 | 9.811897 | 4.922215 | 14.73411 | 1.24544 | 1.55674 | 2.19456 | 1.88326 | 0.3113 | 1.735 | 4.279 | 0.9347593 | 0.4485075 | 0.7331214 | 91.66723 | 60.43298423 | 143.15305 | 99.442 | 5.790467 | 6.80879367 | 0 | 0 | 0.3395 | 0.007 | 0 | 0.1395 | 0 | 0 | 0.465 | 0 | 0 | 0.049 | 0 | 0 | 0 | 0 | 0.279 | 0 | 0 | 0 | 0.721 | 0 | 0 | 0 | 0 | 2.465393 | 0.05660681 | 2.501127 | 76.08854 | 1.911456 | 76.51147 | 0.07271261 | 0.07452706 | 0.1180527 | 0.5 | 0.07361984 | 0.3090264 | FALSE
70 | 10 | 0.932(0.7Bi0.5Na0.5TiO3-0.3K0.5Na0.5NbO3)-0.068Sr0.7Bi0.2Ca0.1TiO3 | 0.068 | 2.393 | 167 | 0.01432934 | 75.86 | OK |  | 1 | 1 | 1.352234 | 0.614786 | 2.19952 | 0.737448 | 0.9659206 | 0.4391329 | 0.02389355 | 0.000246744204 | 0.1143111 | 0.02555051 | 9.782309 | 4.926944 | 14.70925 | 1.245656 | 1.556776 | 2.194344 | 1.883224 | 0.31112 | 1.734 | 4.2796 | 0.935331 | 0.4488027 | 0.7335761 | 91.63396 | 60.46001 | 143.10882 | 99.4408 | 5.789898 | 6.808752108 | 0 | 0 | 0.3398 | 0.0068 | 0 | 0.1398 | 0 | 0 | 0.466 | 0 | 0 | 0.0476 | 0 | 0 | 0 | 0 | 0.2796 | 0 | 0 | 0 | 0.7204 | 0 | 0 | 0 | 0 | 2.498786 | -0.1057862 | 2.463049 | 76.01361 | -0.1536053 | 75.88897 | 0.0802511 | 0.06666108 | 0.09188641 | 0.36625 | 0.07345609 | 0.2290682 | FALSE
69 | 9 | 0.934(0.7Bi0.5Na0.5TiO3-0.3K0.5Na0.5NbO3)-0.066Sr0.7Bi0.2Ca0.1TiO3 | 0.066 | 2.494 | 165 | 0.01511515 | 75.4 | OK |  | 1 | 1 | 1.352183 | 0.614807 | 2.199362 | 0.737376 | 0.9658926 | 0.4391479 | 0.02391896 | 0.000247067751 | 0.1143762 | 0.02556638 | 9.752305 | 4.931658 | 14.68396 | 1.245872 | 1.556812 | 2.194128 | 1.883188 | 0.31094 | 1.733 | 4.2802 | 0.9359012 | 0.4490968 | 0.7340296 | 91.60069 | 60.48703 | 143.06459 | 99.4396 | 5.78933 | 6.808710546 | 0 | 0 | 0.3401 | 0.0066 | 0 | 0.1401 | 0 | 0 | 0.467 | 0 | 0 | 0.0462 | 0 | 0 | 0 | 0 | 0.2802 | 0 | 0 | 0 | 0.7198 | 0 | 0 | 0 | 0 | 2.399472 | 0.0945281 | 2.454413 | 75.82335 | -0.4233524 | 75.68594 | 0.05783084 | 0.04669102 | 0.1123732 | 0.3375 | 0.05226093 | 0.2249366 | FALSE
68 | 8 | 0.936(0.7Bi0.5Na0.5TiO3-0.3K0.5Na0.5NbO3)-0.064Sr0.7Bi0.2Ca0.1TiO3 | 0.064 | 2.408 | 162 | 0.0148642 | 75.2 | OK |  | 1 | 1 | 1.352132 | 0.614828 | 2.199204 | 0.737304 | 0.9658647 | 0.4391629 | 0.02394437 | 0.000247390416 | 0.1144413 | 0.02558219 | 9.721872 | 4.936357 | 14.65823 | 1.246088 | 1.556848 | 2.193912 | 1.883152 | 0.31076 | 1.732 | 4.2808 | 0.93647 | 0.44939 | 0.7344819 | 91.56742 | 60.51406 | 143.02036 | 99.4384 | 5.788761 | 6.808668984 | 0 | 0 | 0.3404 | 0.0064 | 0 | 0.1404 | 0 | 0 | 0.468 | 0 | 0 | 0.0448 | 0 | 0 | 0 | 0 | 0.2808 | 0 | 0 | 0 | 0.7192 | 0 | 0 | 0 | 0 | 2.398121 | 0.00987886 | 2.408288 | 75.80997 | -0.6099659 | 75.64329 | 0.05752591 | 0.04528589 | 0.09492901 | 0.325 | 0.0514059 | 0.2099645 | FALSE
67 | 7 | 0.938(0.7Bi0.5Na0.5TiO3-0.3K0.5Na0.5NbO3)-0.062Sr0.7Bi0.2Ca0.1TiO3 | 0.062 | 2.308 | 159 | 0.01451572 | 76.3 | OK |  | 1 | 1 | 1.352081 | 0.614849 | 2.199046 | 0.737232 | 0.9658367 | 0.4391779 | 0.02396978 | 0.000247712199 | 0.1145063 | 0.02559795 | 9.690998 | 4.941042 | 14.63204 | 1.246304 | 1.556884 | 2.193696 | 1.883116 | 0.31058 | 1.731 | 4.2814 | 0.9370374 | 0.4496822 | 0.734933 | 91.53415 | 60.54108 | 142.97613 | 99.4372 | 5.788193 | 6.808627422 | 0 | 0 | 0.3407 | 0.0062 | 0 | 0.1407 | 0 | 0 | 0.469 | 0 | 0 | 0.0434 | 0 | 0 | 0 | 0 | 0.2814 | 0 | 0 | 0 | 0.7186 | 0 | 0 | 0 | 0 | 2.400738 | -0.09273754 | 2.331125 | 75.66844 | 0.6315649 | 75.64544 | 0.05811656 | 0.03042998 | 0.07464503 | 0.39375 | 0.04427327 | 0.2341975 | FALSE
66 | 6 | 0.94(0.7Bi0.5Na0.5TiO3-0.3K0.5Na0.5NbO3)-0.06Sr0.7Bi0.2Ca0.1TiO3 | 0.06 | 2.413 | 156 | 0.01546795 | 74.8 | OK |  | 1 | 1 | 1.35203 | 0.61487 | 2.198888 | 0.73716 | 0.9658087 | 0.4391929 | 0.0239951791 | 0.0002480331 | 0.1145713 | 0.02561365 | 9.659669 | 4.945711 | 14.60538 | 1.24652 | 1.55692 | 2.19348 | 1.88308 | 0.3104 | 1.73 | 4.282 | 0.9376033 | 0.4499733 | 0.7353829 | 91.50088 | 60.56810234 | 142.9319 | 99.436 | 5.787624 | 6.80858586 | 0 | 0 | 0.341 | 0.006 | 0 | 0.141 | 0 | 0 | 0.47 | 0 | 0 | 0.042 | 0 | 0 | 0 | 0 | 0.282 | 0 | 0 | 0 | 0.718 | 0 | 0 | 0 | 0 | 2.199247 | 0.2137535 | 2.353948 | 75.79848 | -0.9984786 | 75.60215 | 0.01262984 | 0.04408011 | 0.0959432 | 0.3 | 0.02835497 | 0.1979716 | FALSE
61 | 1 | 0.95(0.7Bi0.5Na0.5TiO3-0.3K0.5Na0.5NbO3)-0.05Sr0.7Bi0.2Ca0.1TiO3 | 0.05 | 1.94 | 140 | 0.01385714 | 75.24 | OK |  | 1 | 1 | 1.351775 | 0.614975 | 2.198097 | 0.7368 | 0.9656689 | 0.4392679 | 0.0241221 | 0.000249624375 | 0.1148955 | 0.0256913 | 9.495674 | 4.968838 | 14.46451 | 1.2476 | 1.5571 | 2.1924 | 1.8829 | 0.3095 | 1.725 | 4.285 | 0.9404121 | 0.4514144 | 0.7376144 | 91.33453 | 60.70322045 | 142.71075 | 99.43 | 5.784782 | 6.80837805 | 0 | 0 | 0.3425 | 0.005 | 0 | 0.1425 | 0 | 0 | 0.475 | 0 | 0 | 0.035 | 0 | 0 | 0 | 0 | 0.285 | 0 | 0 | 0 | 0.715 | 0 | 0 | 0 | 0 | 2.200607 | -0.260607 | 2.121729 | 75.67363 | -0.4336333 | 75.63568 | 0.01293696 | 0.03097561 | 0 | 0.3275 | 0.02195628 | 0.16375 | FALSE
64 | 4 | 0.944(0.7Bi0.5Na0.5TiO3-0.3K0.5Na0.5NbO3)-0.056Sr0.7Bi0.2Ca0.1TiO3 | 0.056 | 2.197 | 150 | 0.01464667 | 75.2 | OK |  | 1 | 1 | 1.351928 | 0.614912 | 2.198572 | 0.737016 | 0.9657528 | 0.4392229 | 0.02404596 | 0.000248672256 | 0.1147011 | 0.02564488 | 9.595591 | 4.955006 | 14.5506 | 1.246952 | 1.556992 | 2.193048 | 1.883008 | 0.31004 | 1.728 | 4.2832 | 0.9387311 | 0.4505527 | 0.7362791 | 91.43434 | 60.62215 | 142.84344 | 99.4336 | 5.786487 | 6.808502736 | 0 | 0 | 0.3416 | 0.0056 | 0 | 0.1416 | 0 | 0 | 0.472 | 0 | 0 | 0.0392 | 0 | 0 | 0 | 0 | 0.2832 | 0 | 0 | 0 | 0.7168 | 0 | 0 | 0 | 0 | 2.143301 | 0.05369946 | 2.121729 | 75.7814 | -0.581399 | 75.63568 | 0 | 0.04228734 | 0.05212982 | 0.325 | 0.02114367 | 0.1885649 | FALSE
62 | 2 | 0.948(0.7Bi0.5Na0.5TiO3-0.3K0.5Na0.5NbO3)-0.052Sr0.7Bi0.2Ca0.1TiO3 | 0.052 | 2.125 | 143 | 0.01486014 | 75.35 | OK |  | 1 | 1 | 1.351826 | 0.614954 | 2.198255 | 0.736872 | 0.9656969 | 0.4392529 | 0.02409673 | 0.000249307884 | 0.1148308 | 0.02567588 | 9.52951 | 4.964242 | 14.49375 | 1.247384 | 1.557064 | 2.192616 | 1.882936 | 0.30968 | 1.726 | 4.2844 | 0.9398532 | 0.4511282 | 0.7371705 | 91.3678 | 60.6762 | 142.75498 | 99.4312 | 5.78535 | 6.808419612 | 0 | 0 | 0.3422 | 0.0052 | 0 | 0.1422 | 0 | 0 | 0.474 | 0 | 0 | 0.0364 | 0 | 0 | 0 | 0 | 0.2844 | 0 | 0 | 0 | 0.7156 | 0 | 0 | 0 | 0 | 2.170427 | -0.04542727 | 2.121729 | 75.69075 | -0.3407537 | 75.63568 | 0.006123877 | 0.03277267 | 0.03752535 | 0.334375 | 0.01944828 | 0.1859502 | FALSE
65 | 5 | 0.942(0.7Bi0.5Na0.5TiO3-0.3K0.5Na0.5NbO3)-0.058Sr0.7Bi0.2Ca0.1TiO3 | 0.058 | 2.201 | 153 | 0.01438562 | 75.6 | OK |  | 1 | 1 | 1.351979 | 0.614891 | 2.19873 | 0.737088 | 0.9657808 | 0.4392079 | 0.02402057 | 0.000248353119 | 0.1146362 | 0.0256293 | 9.627872 | 4.950366 | 14.57824 | 1.246736 | 1.556956 | 2.193264 | 1.883044 | 0.31022 | 1.729 | 4.2826 | 0.9381679 | 0.4502635 | 0.7358316 | 91.46761 | 60.59513 | 142.88767 | 99.4348 | 5.787056 | 6.808544298 | 0 | 0 | 0.3413 | 0.0058 | 0 | 0.1413 | 0 | 0 | 0.471 | 0 | 0 | 0.0406 | 0 | 0 | 0 | 0 | 0.2826 | 0 | 0 | 0 | 0.7174 | 0 | 0 | 0 | 0 | 2.181691 | 0.01930883 | 2.19544 | 75.65879 | -0.05879115 | 75.62592 | 0.008666709 | 0.02941769 | 0.05294118 | 0.35 | 0.0190422 | 0.2014706 | FALSE
63 | 3 | 0.946(0.7Bi0.5Na0.5TiO3-0.3K0.5Na0.5NbO3)-0.054Sr0.7Bi0.2Ca0.1TiO3 | 0.054 | 2.183 | 147 | 0.01485034 | 77.1 | OK |  | 1 | 1 | 1.351877 | 0.614933 | 2.198413 | 0.736944 | 0.9657249 | 0.4392379 | 0.02407135 | 0.000248990511 | 0.1147659 | 0.02566041 | 9.56281 | 4.959631 | 14.52244 | 1.247168 | 1.557028 | 2.192832 | 1.882972 | 0.30986 | 1.727 | 4.2838 | 0.9392928 | 0.4508409 | 0.7367254 | 91.40107 | 60.64917 | 142.79921 | 99.4324 | 5.785919 | 6.808461174 | 0 | 0 | 0.3419 | 0.0054 | 0 | 0.1419 | 0 | 0 | 0.473 | 0 | 0 | 0.0378 | 0 | 0 | 0 | 0 | 0.2838 | 0 | 0 | 0 | 0.7162 | 0 | 0 | 0 | 0 | 2.169727 | 0.0132734 | 2.121729 | 75.4905 | 1.609501 | 75.63568 | 0.0059657 | 0.01175273 | 0.04929006 | 0.44375 | 0.008859217 | 0.24652 | FALSE