## Sheet1
原表行号 | 序号 | 体系 | X | Wrec(J/cm3) | Eb(kV/cm) | W/E | 效率η（%） | 计算状态 | 计算说明 | A位原始总量 | B位原始总量 | A位平均Shannon半径(Å) | B位平均Shannon半径(Å) | A/B平均半径比 | A-B平均半径差(Å) | 容忍因子 t | 八面体因子 μ | A位半径方差(Å^2) | B位半径方差(Å^2) | A位半径失配 δr | B位半径失配 δr | A位构型熵 ΔS_A (J/mol·K) | B位构型熵 ΔS_B (J/mol·K) | 总构型熵 ΔS_total (J/mol·K) | A位平均Pauling电负性 | B位平均Pauling电负性 | Δχ(A-O) | Δχ(B-O) | Δχ(A-B) | A位平均名义价态 | B位平均名义价态 | A位价态失配 σV_A | B位价态失配 σV_B | 总价态失配 σV_total | A位平均相对原子质量 | B位平均相对原子质量 | A位平均极化率(bohr^3) | B位平均极化率(bohr^3) | A位平均第一电离能(eV) | B位平均第一电离能(eV) | A位分数_Ag | A位分数_Ba | A位分数_Bi | A位分数_Ca | A位分数_Ho | A位分数_K | A位分数_La | A位分数_Li | A位分数_Na | A位分数_Nd | A位分数_Sm | A位分数_Sr | B位分数_Al | B位分数_Fe | B位分数_Hf | B位分数_Mg | B位分数_Nb | B位分数_Sc | B位分数_Sn | B位分数_Ta | B位分数_Ti | B位分数_W | B位分数_Y | B位分数_Zn | B位分数_Zr | OOF_Pred_Wrec | OOF_Residual_Wrec | FullFit_Pred_Wrec | OOF_Pred_eta | OOF_Residual_eta | FullFit_Pred_eta | OOF_Wrec_norm | OOF_eta_norm | Measured_Wrec_norm | Measured_eta_norm | OOF_Combined_Score | Measured_Combined_Score | Pareto
117 | 57 | 0.838(0.7Bi0.5Na0.5TiO3-0.3K0.5Na0.5NbO3)-0.162Sr0.7Bi0.2Ca0.1TiO3 | 0.162 | 6.49 | 335 | 0.01937313 | 85.1 | OK |  | 1 | 1 | 1.354631 | 0.613799 | 2.206962 | 0.740832 | 0.9672357 | 0.4384279 | 0.02269316 | 0.000230542599 | 0.1112056 | 0.02473714 | 10.84347 | 4.688259 | 15.53173 | 1.235504 | 1.555084 | 2.204496 | 1.884916 | 0.31958 | 1.781 | 4.2514 | 0.9068842 | 0.433818 | 0.7108576 | 93.19766 | 59.1899 | 145.18763 | 99.4972 | 5.816618 | 6.810705522 | 0 | 0 | 0.3257 | 0.0162 | 0 | 0.1257 | 0 | 0 | 0.419 | 0 | 0 | 0.1134 | 0 | 0 | 0 | 0 | 0.2514 | 0 | 0 | 0 | 0.7486 | 0 | 0 | 0 | 0 | 6.572967 | -0.08296732 | 6.519221 | 84.81068 | 0.2893238 | 85.00717 | 1 | 0.9900537 | 0.9229209 | 0.94375 | 0.9950269 | 0.9333354 | TRUE
119 | 59 | 0.834(0.7Bi0.5Na0.5TiO3-0.3K0.5Na0.5NbO3)-0.166Sr0.7Bi0.2Ca0.1TiO3 | 0.166 | 6.27 | 326 | 0.01923313 | 85.55 | OK |  | 1 | 1 | 1.354733 | 0.613757 | 2.207279 | 0.740976 | 0.9672917 | 0.4383979 | 0.02264183 | 0.000229809951 | 0.1110713 | 0.02469949 | 10.87707 | 4.677341 | 15.55441 | 1.235072 | 1.555012 | 2.204928 | 1.884988 | 0.31994 | 1.783 | 4.2502 | 0.9055998 | 0.4331281 | 0.7098278 | 93.2642 | 59.13585 | 145.27609 | 99.4996 | 5.817755 | 6.810788646 | 0 | 0 | 0.3251 | 0.0166 | 0 | 0.1251 | 0 | 0 | 0.417 | 0 | 0 | 0.1162 | 0 | 0 | 0 | 0 | 0.2502 | 0 | 0 | 0 | 0.7498 | 0 | 0 | 0 | 0 | 6.381089 | -0.1110885 | 6.30061 | 84.81694 | 0.7330599 | 85.11332 | 0.9566832 | 0.9907112 | 0.8782961 | 0.971875 | 0.9736972 | 0.9250856 | TRUE
118 | 58 | 0.836(0.7Bi0.5Na0.5TiO3-0.3K0.5Na0.5NbO3)-0.164Sr0.7Bi0.2Ca0.1TiO3 | 0.164 | 6.42 | 331 | 0.01939577 | 85.9 | OK |  | 1 | 1 | 1.354682 | 0.613778 | 2.20712 | 0.740904 | 0.9672637 | 0.4384129 | 0.0226675 | 0.000230176716 | 0.1111385 | 0.02471834 | 10.86037 | 4.682808 | 15.54318 | 1.235288 | 1.555048 | 2.204712 | 1.884952 | 0.31976 | 1.782 | 4.2508 | 0.9062428 | 0.4334736 | 0.7103434 | 93.23093 | 59.16287 | 145.23186 | 99.4984 | 5.817187 | 6.810747084 | 0 | 0 | 0.3254 | 0.0164 | 0 | 0.1254 | 0 | 0 | 0.418 | 0 | 0 | 0.1148 | 0 | 0 | 0 | 0 | 0.2508 | 0 | 0 | 0 | 0.7492 | 0 | 0 | 0 | 0 | 6.462748 | -0.04274778 | 6.444609 | 84.6373 | 1.262698 | 85.0963 | 0.9751179 | 0.9718554 | 0.9087221 | 0.99375 | 0.9734866 | 0.9512361 | FALSE
115 | 55 | 0.842(0.7Bi0.5Na0.5TiO3-0.3K0.5Na0.5NbO3)-0.158Sr0.7Bi0.2Ca0.1TiO3 | 0.158 | 6.61 | 338 | 0.01955621 | 84.05 | OK |  | 1 | 1 | 1.354529 | 0.613841 | 2.206645 | 0.740688 | 0.9671797 | 0.4384579 | 0.02274448 | 0.000231271719 | 0.1113396 | 0.02477453 | 10.8091 | 4.699114 | 15.50822 | 1.235936 | 1.555156 | 2.204064 | 1.884844 | 0.31922 | 1.779 | 4.2526 | 0.9081624 | 0.4345034 | 0.7118821 | 93.13112 | 59.24394 | 145.09917 | 99.4948 | 5.815481 | 6.810622398 | 0 | 0 | 0.3263 | 0.0158 | 0 | 0.1263 | 0 | 0 | 0.421 | 0 | 0 | 0.1106 | 0 | 0 | 0 | 0 | 0.2526 | 0 | 0 | 0 | 0.7474 | 0 | 0 | 0 | 0 | 6.514698 | 0.09530161 | 6.609501 | 84.34217 | -0.2921703 | 84.31432 | 0.9868458 | 0.9408766 | 0.9472617 | 0.878125 | 0.9638612 | 0.9126933 | FALSE
116 | 56 | 0.84(0.7Bi0.5Na0.5TiO3-0.3K0.5Na0.5NbO3)-0.16Sr0.7Bi0.2Ca0.1TiO3 | 0.16 | 6.87 | 343 | 0.02002915 | 86 | OK |  | 1 | 1 | 1.35458 | 0.61382 | 2.206803 | 0.74076 | 0.9672077 | 0.4384429 | 0.0227188236 | 0.0002309076 | 0.1112726 | 0.02475586 | 10.82639 | 4.693695 | 15.52008 | 1.23572 | 1.55512 | 2.20428 | 1.88488 | 0.3194 | 1.78 | 4.252 | 0.9075241 | 0.4341613 | 0.7113705 | 93.16439 | 59.21692124 | 145.1434 | 99.496 | 5.81605 | 6.81066396 | 0 | 0 | 0.326 | 0.016 | 0 | 0.126 | 0 | 0 | 0.42 | 0 | 0 | 0.112 | 0 | 0 | 0 | 0 | 0.252 | 0 | 0 | 0 | 0.748 | 0 | 0 | 0 | 0 | 6.459711 | 0.4102894 | 6.632164 | 84.43512 | 1.564876 | 84.82738 | 0.9744322 | 0.9506335 | 1 | 1 | 0.9625329 | 1 | FALSE
114 | 54 | 0.844(0.7Bi0.5Na0.5TiO3-0.3K0.5Na0.5NbO3)-0.156Sr0.7Bi0.2Ca0.1TiO3 | 0.156 | 6.405 | 331 | 0.01935045 | 84.1 | OK |  | 1 | 1 | 1.354478 | 0.613862 | 2.206486 | 0.740616 | 0.9671517 | 0.4384729 | 0.02277013 | 0.000231634956 | 0.1114066 | 0.02479313 | 10.79163 | 4.704518 | 15.49614 | 1.236152 | 1.555192 | 2.203848 | 1.884808 | 0.31904 | 1.778 | 4.2532 | 0.9087992 | 0.4348445 | 0.7123924 | 93.09785 | 59.27097 | 145.05494 | 99.4936 | 5.814913 | 6.810580836 | 0 | 0 | 0.3266 | 0.0156 | 0 | 0.1266 | 0 | 0 | 0.422 | 0 | 0 | 0.1092 | 0 | 0 | 0 | 0 | 0.2532 | 0 | 0 | 0 | 0.7468 | 0 | 0 | 0 | 0 | 6.463792 | -0.05879235 | 6.463482 | 84.021 | 0.07900378 | 83.95956 | 0.9753537 | 0.9071643 | 0.9056795 | 0.88125 | 0.941259 | 0.8934648 | FALSE
120 | 60 | 0.832(0.7Bi0.5Na0.5TiO3-0.3K0.5Na0.5NbO3)-0.168Sr0.7Bi0.2Ca0.1TiO3 | 0.168 | 6.15 | 322 | 0.01909938 | 85.82 | OK |  | 1 | 1 | 1.354784 | 0.613736 | 2.207438 | 0.741048 | 0.9673197 | 0.4383829 | 0.02261615 | 0.000229442304 | 0.1110042 | 0.02468057 | 10.89359 | 4.671857 | 15.56545 | 1.234856 | 1.554976 | 2.205144 | 1.885024 | 0.32012 | 1.784 | 4.2496 | 0.9049552 | 0.4327815 | 0.7093109 | 93.29747 | 59.10883 | 145.32032 | 99.5008 | 5.818324 | 6.810830208 | 0 | 0 | 0.3248 | 0.0168 | 0 | 0.1248 | 0 | 0 | 0.416 | 0 | 0 | 0.1176 | 0 | 0 | 0 | 0 | 0.2496 | 0 | 0 | 0 | 0.7504 | 0 | 0 | 0 | 0 | 6.131286 | 0.01871393 | 6.167531 | 84.67325 | 1.146752 | 85.10516 | 0.9002902 | 0.9756284 | 0.8539554 | 0.98875 | 0.9379593 | 0.9213527 | FALSE
121 | 61 | 0.83(0.7Bi0.5Na0.5TiO3-0.3K0.5Na0.5NbO3)-0.17Sr0.7Bi0.2Ca0.1TiO3 | 0.17 | 5.93 | 318 | 0.0186478 | 84.33 | OK |  | 1 | 1 | 1.354835 | 0.613715 | 2.207596 | 0.74112 | 0.9673477 | 0.4383679 | 0.02259047 | 0.000229073775 | 0.110937 | 0.02466158 | 10.90992 | 4.666358 | 15.57628 | 1.23464 | 1.55494 | 2.20536 | 1.88506 | 0.3203 | 1.785 | 4.249 | 0.9043091 | 0.4324338 | 0.7087926 | 93.33074 | 59.08180313 | 145.36455 | 99.502 | 5.818892 | 6.81087177 | 0 | 0 | 0.3245 | 0.017 | 0 | 0.1245 | 0 | 0 | 0.415 | 0 | 0 | 0.119 | 0 | 0 | 0 | 0 | 0.249 | 0 | 0 | 0 | 0.751 | 0 | 0 | 0 | 0 | 5.949345 | -0.01934474 | 5.929743 | 84.90543 | -0.5754332 | 84.90242 | 0.8592168 | 1 | 0.8093306 | 0.895625 | 0.9296084 | 0.8524778 | TRUE
113 | 53 | 0.846(0.7Bi0.5Na0.5TiO3-0.3K0.5Na0.5NbO3)-0.154Sr0.7Bi0.2Ca0.1TiO3 | 0.154 | 6.227 | 324 | 0.01921914 | 83.56 | OK |  | 1 | 1 | 1.354427 | 0.613883 | 2.206328 | 0.740544 | 0.9671237 | 0.4384879 | 0.02279577 | 0.000231997311 | 0.1114735 | 0.02481166 | 10.77395 | 4.709906 | 15.48386 | 1.236368 | 1.555228 | 2.203632 | 1.884772 | 0.31886 | 1.777 | 4.2538 | 0.9094344 | 0.4351845 | 0.7129013 | 93.06458 | 59.29799 | 145.01071 | 99.4924 | 5.814344 | 6.810539274 | 0 | 0 | 0.3269 | 0.0154 | 0 | 0.1269 | 0 | 0 | 0.423 | 0 | 0 | 0.1078 | 0 | 0 | 0 | 0 | 0.2538 | 0 | 0 | 0 | 0.7462 | 0 | 0 | 0 | 0 | 6.249128 | -0.0221283 | 6.271962 | 83.78713 | -0.2271252 | 83.55633 | 0.9268931 | 0.8826158 | 0.869574 | 0.8475 | 0.9047545 | 0.858537 | FALSE
122 | 62 | 0.828(0.7Bi0.5Na0.5TiO3-0.3K0.5Na0.5NbO3)-0.172Sr0.7Bi0.2Ca0.1TiO3 | 0.172 | 5.66 | 313 | 0.01808307 | 85.23 | OK |  | 1 | 1 | 1.354886 | 0.613694 | 2.207755 | 0.741192 | 0.9673757 | 0.4383529 | 0.02256479 | 0.000228704364 | 0.1108697 | 0.02464253 | 10.92606 | 4.660843 | 15.58691 | 1.234424 | 1.554904 | 2.205576 | 1.885096 | 0.32048 | 1.786 | 4.2484 | 0.9036614 | 0.432085 | 0.7082731 | 93.36401 | 59.05478 | 145.40878 | 99.5032 | 5.819461 | 6.810913332 | 0 | 0 | 0.3242 | 0.0172 | 0 | 0.1242 | 0 | 0 | 0.414 | 0 | 0 | 0.1204 | 0 | 0 | 0 | 0 | 0.2484 | 0 | 0 | 0 | 0.7516 | 0 | 0 | 0 | 0 | 5.839752 | -0.1797518 | 5.714024 | 84.45348 | 0.7765177 | 84.79201 | 0.8344761 | 0.9525606 | 0.7545639 | 0.951875 | 0.8935184 | 0.8532194 | FALSE
123 | 63 | 0.826(0.7Bi0.5Na0.5TiO3-0.3K0.5Na0.5NbO3)-0.174Sr0.7Bi0.2Ca0.1TiO3 | 0.174 | 5.739 | 308 | 0.01863312 | 84.21 | OK |  | 1 | 1 | 1.354937 | 0.613673 | 2.207914 | 0.741264 | 0.9674037 | 0.4383379 | 0.0225391 | 0.000228334071 | 0.1108024 | 0.02462342 | 10.94203 | 4.655311 | 15.59734 | 1.234208 | 1.554868 | 2.205792 | 1.885132 | 0.32066 | 1.787 | 4.2478 | 0.9030122 | 0.4317351 | 0.7077521 | 93.39728 | 59.02776 | 145.45301 | 99.5044 | 5.820029 | 6.810954894 | 0 | 0 | 0.3239 | 0.0174 | 0 | 0.1239 | 0 | 0 | 0.413 | 0 | 0 | 0.1218 | 0 | 0 | 0 | 0 | 0.2478 | 0 | 0 | 0 | 0.7522 | 0 | 0 | 0 | 0 | 5.674244 | 0.06475636 | 5.701729 | 84.62408 | -0.4140795 | 84.34868 | 0.7971126 | 0.9704675 | 0.7705882 | 0.888125 | 0.88379 | 0.8293566 | FALSE
112 | 52 | 0.848(0.7Bi0.5Na0.5TiO3-0.3K0.5Na0.5NbO3)-0.152Sr0.7Bi0.2Ca0.1TiO3 | 0.152 | 6.07 | 318 | 0.01908805 | 83.21 | OK |  | 1 | 1 | 1.354376 | 0.613904 | 2.206169 | 0.740472 | 0.9670957 | 0.4385029 | 0.02282141 | 0.000232358784 | 0.1115403 | 0.02483014 | 10.75607 | 4.715278 | 15.47135 | 1.236584 | 1.555264 | 2.203416 | 1.884736 | 0.31868 | 1.776 | 4.2544 | 0.9100681 | 0.4355234 | 0.7134089 | 93.03131 | 59.32502 | 144.96648 | 99.4912 | 5.813776 | 6.810497712 | 0 | 0 | 0.3272 | 0.0152 | 0 | 0.1272 | 0 | 0 | 0.424 | 0 | 0 | 0.1064 | 0 | 0 | 0 | 0 | 0.2544 | 0 | 0 | 0 | 0.7456 | 0 | 0 | 0 | 0 | 6.107704 | -0.03770442 | 6.095264 | 83.61144 | -0.4014368 | 83.39378 | 0.8949666 | 0.8641745 | 0.8377282 | 0.825625 | 0.8795705 | 0.8316766 | FALSE
124 | 64 | 0.824(0.7Bi0.5Na0.5TiO3-0.3K0.5Na0.5NbO3)-0.176Sr0.7Bi0.2Ca0.1TiO3 | 0.176 | 5.721 | 303 | 0.01888119 | 84.03 | OK |  | 1 | 1 | 1.354988 | 0.613652 | 2.208072 | 0.741336 | 0.9674317 | 0.4383229 | 0.0225134 | 0.000227962896 | 0.110735 | 0.02460424 | 10.95781 | 4.649764 | 15.60757 | 1.233992 | 1.554832 | 2.206008 | 1.885168 | 0.32084 | 1.788 | 4.2472 | 0.9023613 | 0.431384 | 0.7072299 | 93.43055 | 59.00073 | 145.49724 | 99.5056 | 5.820598 | 6.810996456 | 0 | 0 | 0.3236 | 0.0176 | 0 | 0.1236 | 0 | 0 | 0.412 | 0 | 0 | 0.1232 | 0 | 0 | 0 | 0 | 0.2472 | 0 | 0 | 0 | 0.7528 | 0 | 0 | 0 | 0 | 5.692412 | 0.02858837 | 5.703561 | 84.29905 | -0.2690472 | 84.11601 | 0.801214 | 0.9363501 | 0.7669371 | 0.876875 | 0.8687821 | 0.8219061 | FALSE
125 | 65 | 0.822(0.7Bi0.5Na0.5TiO3-0.3K0.5Na0.5NbO3)-0.178Sr0.7Bi0.2Ca0.1TiO3 | 0.178 | 5.693 | 299 | 0.01904013 | 83.59 | OK |  | 1 | 1 | 1.355039 | 0.613631 | 2.208231 | 0.741408 | 0.9674597 | 0.4383079 | 0.0224877 | 0.000227590839 | 0.1106677 | 0.02458499 | 10.97341 | 4.644201 | 15.61761 | 1.233776 | 1.554796 | 2.206224 | 1.885204 | 0.32102 | 1.789 | 4.2466 | 0.9017089 | 0.4310318 | 0.7067062 | 93.46382 | 58.97371 | 145.54147 | 99.5068 | 5.821166 | 6.811038018 | 0 | 0 | 0.3233 | 0.0178 | 0 | 0.1233 | 0 | 0 | 0.411 | 0 | 0 | 0.1246 | 0 | 0 | 0 | 0 | 0.2466 | 0 | 0 | 0 | 0.7534 | 0 | 0 | 0 | 0 | 5.635152 | 0.05784763 | 5.678661 | 84.26589 | -0.6758925 | 84.07071 | 0.7882877 | 0.93287 | 0.7612576 | 0.849375 | 0.8605789 | 0.8053163 | FALSE
126 | 66 | 0.82(0.7Bi0.5Na0.5TiO3-0.3K0.5Na0.5NbO3)-0.18Sr0.7Bi0.2Ca0.1TiO3 | 0.18 | 5.476 | 297 | 0.01843771 | 84.12 | OK |  | 1 | 1 | 1.35509 | 0.61361 | 2.20839 | 0.74148 | 0.9674877 | 0.4382929 | 0.0224619919 | 0.0002272179 | 0.1106002 | 0.02456568 | 10.98883 | 4.638621 | 15.62745 | 1.23356 | 1.55476 | 2.20644 | 1.88524 | 0.3212 | 1.79 | 4.246 | 0.9010549 | 0.4306785 | 0.7061813 | 93.49709 | 58.94668502 | 145.5857 | 99.508 | 5.821735 | 6.81107958 | 0 | 0 | 0.323 | 0.018 | 0 | 0.123 | 0 | 0 | 0.41 | 0 | 0 | 0.126 | 0 | 0 | 0 | 0 | 0.246 | 0 | 0 | 0 | 0.754 | 0 | 0 | 0 | 0 | 5.654615 | -0.1786148 | 5.532918 | 84.15179 | -0.03179114 | 84.06589 | 0.7926814 | 0.9208933 | 0.7172414 | 0.8825 | 0.8567873 | 0.7998707 | FALSE
127 | 67 | 0.818(0.7Bi0.5Na0.5TiO3-0.3K0.5Na0.5NbO3)-0.182Sr0.7Bi0.2Ca0.1TiO3 | 0.182 | 5.609 | 296 | 0.01894932 | 84.93 | OK |  | 1 | 1 | 1.355141 | 0.613589 | 2.208548 | 0.741552 | 0.9675157 | 0.4382779 | 0.02243628 | 0.000226844079 | 0.1105327 | 0.02454631 | 11.00407 | 4.633025 | 15.6371 | 1.233344 | 1.554724 | 2.206656 | 1.885276 | 0.32138 | 1.791 | 4.2454 | 0.9003994 | 0.4303241 | 0.705655 | 93.53036 | 58.91966 | 145.62993 | 99.5092 | 5.822303 | 6.811121142 | 0 | 0 | 0.3227 | 0.0182 | 0 | 0.1227 | 0 | 0 | 0.409 | 0 | 0 | 0.1274 | 0 | 0 | 0 | 0 | 0.2454 | 0 | 0 | 0 | 0.7546 | 0 | 0 | 0 | 0 | 5.516872 | 0.09212847 | 5.543986 | 84.07604 | 0.8539629 | 84.06072 | 0.7615857 | 0.9129417 | 0.7442191 | 0.933125 | 0.8372637 | 0.838672 | FALSE
129 | 69 | 0.814(0.7Bi0.5Na0.5TiO3-0.3K0.5Na0.5NbO3)-0.186Sr0.7Bi0.2Ca0.1TiO3 | 0.186 | 5.496 | 293 | 0.01875768 | 83.55 | OK |  | 1 | 1 | 1.355243 | 0.613547 | 2.208866 | 0.741696 | 0.9675717 | 0.4382479 | 0.02238484 | 0.000226093791 | 0.1103977 | 0.02450736 | 11.03404 | 4.621785 | 15.65583 | 1.232912 | 1.554652 | 2.207088 | 1.885348 | 0.32174 | 1.793 | 4.2442 | 0.8990834 | 0.4296119 | 0.7045982 | 93.5969 | 58.86561 | 145.71839 | 99.5116 | 5.823441 | 6.811204266 | 0 | 0 | 0.3221 | 0.0186 | 0 | 0.1221 | 0 | 0 | 0.407 | 0 | 0 | 0.1302 | 0 | 0 | 0 | 0 | 0.2442 | 0 | 0 | 0 | 0.7558 | 0 | 0 | 0 | 0 | 5.515485 | -0.01948504 | 5.506707 | 84.07185 | -0.5218485 | 83.93725 | 0.7612727 | 0.912502 | 0.7212982 | 0.846875 | 0.8368874 | 0.7840866 | FALSE
128 | 68 | 0.816(0.7Bi0.5Na0.5TiO3-0.3K0.5Na0.5NbO3)-0.184Sr0.7Bi0.2Ca0.1TiO3 | 0.184 | 5.555 | 294 | 0.01889456 | 84.03 | OK |  | 1 | 1 | 1.355192 | 0.613568 | 2.208707 | 0.741624 | 0.9675437 | 0.4382629 | 0.02241056 | 0.000226469376 | 0.1104652 | 0.02452686 | 11.01915 | 4.627413 | 15.64656 | 1.233128 | 1.554688 | 2.206872 | 1.885312 | 0.32156 | 1.792 | 4.2448 | 0.8997422 | 0.4299686 | 0.7051273 | 93.56363 | 58.89264 | 145.67416 | 99.5104 | 5.822872 | 6.811162704 | 0 | 0 | 0.3224 | 0.0184 | 0 | 0.1224 | 0 | 0 | 0.408 | 0 | 0 | 0.1288 | 0 | 0 | 0 | 0 | 0.2448 | 0 | 0 | 0 | 0.7552 | 0 | 0 | 0 | 0 | 5.522059 | 0.03294075 | 5.541881 | 84.05068 | -0.02067696 | 84.02694 | 0.7627569 | 0.9102797 | 0.7332657 | 0.876875 | 0.8365183 | 0.8050704 | FALSE
111 | 51 | 0.85(0.7Bi0.5Na0.5TiO3-0.3K0.5Na0.5NbO3)-0.15Sr0.7Bi0.2Ca0.1TiO3 | 0.15 | 5.94 | 314 | 0.0189172 | 82.87 | OK |  | 1 | 1 | 1.354325 | 0.613925 | 2.206011 | 0.7404 | 0.9670677 | 0.4385179 | 0.02284704 | 0.000232719375 | 0.1116072 | 0.02484854 | 10.73799 | 4.720635 | 15.45863 | 1.2368 | 1.5553 | 2.2032 | 1.8847 | 0.3185 | 1.775 | 4.255 | 0.9107003 | 0.4358612 | 0.7139153 | 92.99804 | 59.35203935 | 144.92225 | 99.49 | 5.813207 | 6.81045615 | 0 | 0 | 0.3275 | 0.015 | 0 | 0.1275 | 0 | 0 | 0.425 | 0 | 0 | 0.105 | 0 | 0 | 0 | 0 | 0.255 | 0 | 0 | 0 | 0.745 | 0 | 0 | 0 | 0 | 5.849532 | 0.09046817 | 5.911547 | 83.23557 | -0.3655653 | 83.15661 | 0.836684 | 0.8247208 | 0.811359 | 0.804375 | 0.8307024 | 0.807867 | FALSE
130 | 70 | 0.812(0.7Bi0.5Na0.5TiO3-0.3K0.5Na0.5NbO3)-0.188Sr0.7Bi0.2Ca0.1TiO3 | 0.188 | 5.435 | 292 | 0.01861301 | 83.96 | OK |  | 1 | 1 | 1.355294 | 0.613526 | 2.209025 | 0.741768 | 0.9675997 | 0.4382329 | 0.02235911 | 0.000225717324 | 0.11033 | 0.02448778 | 11.04877 | 4.616141 | 15.66491 | 1.232696 | 1.554616 | 2.207304 | 1.885384 | 0.32192 | 1.794 | 4.2436 | 0.8984231 | 0.4292541 | 0.7040678 | 93.63017 | 58.83859 | 145.76262 | 99.5128 | 5.824009 | 6.811245828 | 0 | 0 | 0.3218 | 0.0188 | 0 | 0.1218 | 0 | 0 | 0.406 | 0 | 0 | 0.1316 | 0 | 0 | 0 | 0 | 0.2436 | 0 | 0 | 0 | 0.7564 | 0 | 0 | 0 | 0 | 5.496632 | -0.0616317 | 5.451996 | 83.53806 | 0.4219367 | 83.74289 | 0.7570166 | 0.8564728 | 0.7089249 | 0.8725 | 0.8067447 | 0.7907125 | FALSE