## Sheet1
原表行号 | 序号 | 体系 | X | Wrec(J/cm3) | Eb(kV/cm) | W/E | 效率η（%） | 计算状态 | 计算说明 | A位原始总量 | B位原始总量 | A位平均Shannon半径(Å) | B位平均Shannon半径(Å) | A/B平均半径比 | A-B平均半径差(Å) | 容忍因子 t | 八面体因子 μ | A位半径方差(Å^2) | B位半径方差(Å^2) | A位半径失配 δr | B位半径失配 δr | A位构型熵 ΔS_A (J/mol·K) | B位构型熵 ΔS_B (J/mol·K) | 总构型熵 ΔS_total (J/mol·K) | A位平均Pauling电负性 | B位平均Pauling电负性 | Δχ(A-O) | Δχ(B-O) | Δχ(A-B) | A位平均名义价态 | B位平均名义价态 | A位价态失配 σV_A | B位价态失配 σV_B | 总价态失配 σV_total | A位平均相对原子质量 | B位平均相对原子质量 | A位平均极化率(bohr^3) | B位平均极化率(bohr^3) | A位平均第一电离能(eV) | B位平均第一电离能(eV) | A位分数_Ag | A位分数_Ba | A位分数_Bi | A位分数_Ca | A位分数_Ho | A位分数_K | A位分数_La | A位分数_Li | A位分数_Na | A位分数_Nd | A位分数_Sm | A位分数_Sr | B位分数_Al | B位分数_Fe | B位分数_Hf | B位分数_Mg | B位分数_Nb | B位分数_Sc | B位分数_Sn | B位分数_Ta | B位分数_Ti | B位分数_W | B位分数_Y | B位分数_Zn | B位分数_Zr | OOF_Pred_Wrec | OOF_Residual_Wrec | FullFit_Pred_Wrec | OOF_Pred_eta | OOF_Residual_eta | FullFit_Pred_eta | OOF_Wrec_norm | OOF_eta_norm | Measured_Wrec_norm | Measured_eta_norm | OOF_Combined_Score | Measured_Combined_Score | Pareto
117 | 57 | 0.838(0.7Bi0.5Na0.5TiO3-0.3K0.5Na0.5NbO3)-0.162Sr0.7Bi0.2Ca0.1TiO3 | 0.162 | 6.49 | 335 | 0.01937313 | 85.1 | OK |  | 1 | 1 | 1.354631 | 0.613799 | 2.206962 | 0.740832 | 0.9672357 | 0.4384279 | 0.02269316 | 0.000230542599 | 0.1112056 | 0.02473714 | 10.84347 | 4.688259 | 15.53173 | 1.235504 | 1.555084 | 2.204496 | 1.884916 | 0.31958 | 1.781 | 4.2514 | 0.9068842 | 0.433818 | 0.7108576 | 93.19766 | 59.1899 | 145.18763 | 99.4972 | 5.816618 | 6.810705522 | 0 | 0 | 0.3257 | 0.0162 | 0 | 0.1257 | 0 | 0 | 0.419 | 0 | 0 | 0.1134 | 0 | 0 | 0 | 0 | 0.2514 | 0 | 0 | 0 | 0.7486 | 0 | 0 | 0 | 0 | 6.187911 | 0.3020893 | 6.204235 | 84.25645 | 0.8435497 | 84.10705 | 1 | 0.7790532 | 0.9343696 | 0.7642857 | 0.8895266 | 0.8493277 | TRUE
39 | 137 | 0.8K0.2La0.2Bi0.3Na0.3TiO3-0.2Sr0.7Bi0.2Ca0.1TiO3 | 0.317 | 3.457 | 320 | 0.010803125 | 85 | OK |  | 1 | 1 | 1.3696 | 0.605 | 2.263802 | 0.7646 | 0.9767596 | 0.4321429 | 0.02367984 | 0 | 0.1123558 | 0 | 13.62625 | 0 | 13.62625 | 1.2154 | 1.54 | 2.2246 | 1.9 | 0.3246 | 2.04 | 4 | 0.9156419 | 0 | 0.6474566 | 105.581 | 47.867 | 164.064 | 100 | 5.779678 | 6.82812 | 0 | 0 | 0.28 | 0.02 | 0 | 0.16 | 0.16 | 0 | 0.24 | 0 | 0 | 0.14 | 0 | 0 | 0 | 0 | 0 | 0 | 0 | 0 | 1 | 0 | 0 | 0 | 0 | 3.618202 | -0.1612015 | 3.389726 | 86.46613 | -1.466128 | 86.82203 | 0.3818922 | 0.9723546 | 0.4105354 | 0.7619048 | 0.6771234 | 0.5862201 | TRUE
32 | 130 | 0.88Bi0.35Na0.35Sr0.3TiO3-0.12BaZr0.15Ti0.85O3 | 0.354 | 2.695 | 187 | 0.01441176 | 86.22 | OK |  | 1 | 1 | 1.36184 | 0.60707 | 2.2433 | 0.75477 | 0.9730183 | 0.4336214 | 0.0205822144 | 0.0002337651 | 0.1053465 | 0.02518553 | 11.07041 | 0.7495482 | 11.81996 | 1.22924 | 1.53622 | 2.21076 | 1.90378 | 0.30698 | 2 | 4 | 0.7848567 | 0 | 0.5549775 | 111.0577 | 48.647426 | 149.5964 | 100.216 | 5.955619 | 6.824628108 | 0 | 0.12 | 0.308 | 0 | 0 | 0 | 0 | 0 | 0.308 | 0 | 0 | 0.264 | 0 | 0 | 0 | 0 | 0 | 0 | 0 | 0 | 0.982 | 0 | 0 | 0 | 0.018 | 3.001549 | -0.3065492 | 2.87662 | 86.55675 | -0.3367526 | 87.1059 | 0.2335651 | 0.9802824 | 0.2789292 | 0.7909524 | 0.6069237 | 0.5349408 | TRUE
25 | 123 | 0.6Bi₀.₅₁Na₀.₄₇TiO₃-0.4Ba(Zr₀.₃Ti₀.₇)O₃ | 0.39 | 2.397 | 280 | 0.008560714 | 91 | 已归一化 | A位总量=0.988000，按位点归一化后计算 | 0.988 | 1 | 1.410931 | 0.6188 | 2.280109 | 0.7921312 | 0.9845594 | 0.442 | 0.03414731 | 0.00139656 | 0.1309702 | 0.06039201 | 9.037466 | 3.050784 | 12.08825 | 1.214231 | 1.5148 | 2.225769 | 1.9252 | 0.3005692 | 2.024291 | 4 | 0.7710717 | 0 | 0.5452301 | 126.8845 | 53.06984 | 171.4265 | 101.44 | 5.833252 | 6.80484072 | 0 | 0.4048583 | 0.3097166 | 0 | 0 | 0 | 0 | 0 | 0.2854251 | 0 | 0 | 0 | 0 | 0 | 0 | 0 | 0 | 0 | 0 | 0 | 0.88 | 0 | 0 | 0 | 0.12 | 2.773816 | -0.3768156 | 2.798932 | 86.78215 | 4.21785 | 89.44675 | 0.178787 | 1 | 0.2274611 | 0.9047619 | 0.5893935 | 0.5661115 | TRUE