## Sheet1
原表行号 | 序号 | 体系 | X | Wrec(J/cm3) | Eb(kV/cm) | W/E | 效率η（%） | 计算状态 | 计算说明 | A位原始总量 | B位原始总量 | A位平均Shannon半径(Å) | B位平均Shannon半径(Å) | A/B平均半径比 | A-B平均半径差(Å) | 容忍因子 t | 八面体因子 μ | A位半径方差(Å^2) | B位半径方差(Å^2) | A位半径失配 δr | B位半径失配 δr | A位构型熵 ΔS_A (J/mol·K) | B位构型熵 ΔS_B (J/mol·K) | 总构型熵 ΔS_total (J/mol·K) | A位平均Pauling电负性 | B位平均Pauling电负性 | Δχ(A-O) | Δχ(B-O) | Δχ(A-B) | A位平均名义价态 | B位平均名义价态 | A位价态失配 σV_A | B位价态失配 σV_B | 总价态失配 σV_total | A位平均相对原子质量 | B位平均相对原子质量 | A位平均极化率(bohr^3) | B位平均极化率(bohr^3) | A位平均第一电离能(eV) | B位平均第一电离能(eV) | A位分数_Ag | A位分数_Ba | A位分数_Bi | A位分数_Ca | A位分数_Ho | A位分数_K | A位分数_La | A位分数_Li | A位分数_Na | A位分数_Nd | A位分数_Sm | A位分数_Sr | B位分数_Al | B位分数_Fe | B位分数_Hf | B位分数_Mg | B位分数_Nb | B位分数_Sc | B位分数_Sn | B位分数_Ta | B位分数_Ti | B位分数_W | B位分数_Y | B位分数_Zn | B位分数_Zr | OOF_Pred_Wrec | OOF_Residual_Wrec | FullFit_Pred_Wrec | OOF_Pred_eta | OOF_Residual_eta | FullFit_Pred_eta | OOF_Wrec_norm | OOF_eta_norm | Measured_Wrec_norm | Measured_eta_norm | OOF_Combined_Score | Measured_Combined_Score | Pareto
117 | 57 | 0.838(0.7Bi0.5Na0.5TiO3-0.3K0.5Na0.5NbO3)-0.162Sr0.7Bi0.2Ca0.1TiO3 | 0.162 | 6.49 | 335 | 0.01937313 | 85.1 | OK |  | 1 | 1 | 1.354631 | 0.613799 | 2.206962 | 0.740832 | 0.9672357 | 0.4384279 | 0.02269316 | 0.000230542599 | 0.1112056 | 0.02473714 | 10.84347 | 4.688259 | 15.53173 | 1.235504 | 1.555084 | 2.204496 | 1.884916 | 0.31958 | 1.781 | 4.2514 | 0.9068842 | 0.433818 | 0.7108576 | 93.19766 | 59.1899 | 145.18763 | 99.4972 | 5.816618 | 6.810705522 | 0 | 0 | 0.3257 | 0.0162 | 0 | 0.1257 | 0 | 0 | 0.419 | 0 | 0 | 0.1134 | 0 | 0 | 0 | 0 | 0.2514 | 0 | 0 | 0 | 0.7486 | 0 | 0 | 0 | 0 | 6.177578 | 0.312422 | 6.191894 | 84.67848 | 0.4215185 | 84.61681 | 1 | 0.7294452 | 0.9343696 | 0.7642857 | 0.8647226 | 0.8493277 | TRUE
39 | 137 | 0.8K0.2La0.2Bi0.3Na0.3TiO3-0.2Sr0.7Bi0.2Ca0.1TiO3 | 0.317 | 3.457 | 320 | 0.010803125 | 85 | OK |  | 1 | 1 | 1.3696 | 0.605 | 2.263802 | 0.7646 | 0.9767596 | 0.4321429 | 0.02367984 | 0 | 0.1123558 | 0 | 13.62625 | 0 | 13.62625 | 1.2154 | 1.54 | 2.2246 | 1.9 | 0.3246 | 2.04 | 4 | 0.9156419 | 0 | 0.6474566 | 105.581 | 47.867 | 164.064 | 100 | 5.779678 | 6.82812 | 0 | 0 | 0.28 | 0.02 | 0 | 0.16 | 0.16 | 0 | 0.24 | 0 | 0 | 0.14 | 0 | 0 | 0 | 0 | 0 | 0 | 0 | 0 | 1 | 0 | 0 | 0 | 0 | 3.594868 | -0.1378677 | 3.503627 | 86.96835 | -1.968345 | 86.34525 | 0.4050965 | 0.8828291 | 0.4105354 | 0.7619048 | 0.6439628 | 0.5862201 | TRUE
2 | 102 | 0.9Ba0.6Sr0.4TiO3-0.1Bi0.5Na0.5TiO3 | 0.5 | 1.08 | 68 | 0.01588235 | 87 | OK |  | 1 | 1 | 1.5158 | 0.605 | 2.505455 | 0.9108 | 1.02832 | 0.4321429 | 0.01363036 | 0 | 0.07702146 | 0 | 8.315362 | 0 | 8.315362 | 0.9641 | 1.54 | 2.4759 | 1.9 | 0.5759 | 2 | 4 | 0.3162278 | 0 | 0.2236068 | 117.2983 | 47.867 | 228.407 | 100 | 5.485680814 | 6.82812 | 0 | 0.54 | 0.05 | 0 | 0 | 0 | 0 | 0 | 0.05 | 0 | 0 | 0.36 | 0 | 0 | 0 | 0 | 0 | 0 | 0 | 0 | 1 | 0 | 0 | 0 | 0 | 3.018327 | -1.938327 | 2.712268 | 88.71758 | -1.717585 | 88.27361 | 0.2722958 | 1 | 0 | 0.8095238 | 0.6361479 | 0.4047619 | TRUE
41 | 139 | 0.6[0.92Ba0.85Ca0.15Zr0.1Ti0.9O3-0.08Bi(Zn2/3Ta1/3)O3]-0.4(Sr0.7Bi0.2)TiO3 | 0.307 | 3.628 | 560 | 0.006478571 | 93.38 | 已归一化 | A位总量=0.960000，按位点归一化后计算；电荷平衡检查异常: vA+vB=6.0853 | 0.96 | 1 | 1.4784625 | 0.616228 | 2.399213 | 0.8622345 | 1.009499 | 0.4401629 | 0.02322801 | 0.001206752016 | 0.1030851 | 0.05637254 | 9.888251 | 3.607577 | 13.49583 | 1.051654 | 1.531288 | 2.388346 | 1.908712 | 0.4796338 | 2.133333 | 3.952 | 0.3399346 | 0.3764253 | 0.3586444 | 123.9952 | 52.95001648 | 210.7257 | 98.28384 | 5.706866 | 6.911069 | 0 | 0.48875 | 0.1333333 | 0.08625 | 0 | 0 | 0 | 0 | 0 | 0 | 0 | 0.2916667 | 0 | 0 | 0 | 0 | 0 | 0 | 0 | 0.016 | 0.8968 | 0 | 0 | 0.032 | 0.0552 | 3.371996 | 0.2560041 | 3.483592 | 87.17234 | 6.207655 | 89.25079 | 0.35376 | 0.8964938 | 0.4400691 | 0.9614286 | 0.6251269 | 0.7007488 | TRUE