## Sheet1
原表行号 | 序号 | 体系 | X | Wrec(J/cm3) | Eb(kV/cm) | W/E | 效率η（%） | 计算状态 | 计算说明 | A位原始总量 | B位原始总量 | A位平均Shannon半径(Å) | B位平均Shannon半径(Å) | A/B平均半径比 | A-B平均半径差(Å) | 容忍因子 t | 八面体因子 μ | A位半径方差(Å^2) | B位半径方差(Å^2) | A位半径失配 δr | B位半径失配 δr | A位构型熵 ΔS_A (J/mol·K) | B位构型熵 ΔS_B (J/mol·K) | 总构型熵 ΔS_total (J/mol·K) | A位平均Pauling电负性 | B位平均Pauling电负性 | Δχ(A-O) | Δχ(B-O) | Δχ(A-B) | A位平均名义价态 | B位平均名义价态 | A位价态失配 σV_A | B位价态失配 σV_B | 总价态失配 σV_total | A位平均相对原子质量 | B位平均相对原子质量 | A位平均极化率(bohr^3) | B位平均极化率(bohr^3) | A位平均第一电离能(eV) | B位平均第一电离能(eV) | A位分数_Ag | A位分数_Ba | A位分数_Bi | A位分数_Ca | A位分数_Ho | A位分数_K | A位分数_La | A位分数_Li | A位分数_Na | A位分数_Nd | A位分数_Sm | A位分数_Sr | B位分数_Al | B位分数_Fe | B位分数_Hf | B位分数_Mg | B位分数_Nb | B位分数_Sc | B位分数_Sn | B位分数_Ta | B位分数_Ti | B位分数_W | B位分数_Y | B位分数_Zn | B位分数_Zr | OOF_Pred_Wrec | OOF_Residual_Wrec | FullFit_Pred_Wrec | OOF_Pred_eta | OOF_Residual_eta | FullFit_Pred_eta | OOF_Wrec_norm | OOF_eta_norm | Measured_Wrec_norm | Measured_eta_norm | OOF_Combined_Score | Measured_Combined_Score | Pareto
117 | 57 | 0.838(0.7Bi0.5Na0.5TiO3-0.3K0.5Na0.5NbO3)-0.162Sr0.7Bi0.2Ca0.1TiO3 | 0.162 | 6.49 | 335 | 0.01937313 | 85.1 | OK |  | 1 | 1 | 1.354631 | 0.613799 | 2.206962 | 0.740832 | 0.9672357 | 0.4384279 | 0.02269316 | 0.000230542599 | 0.1112056 | 0.02473714 | 10.84347 | 4.688259 | 15.53173 | 1.235504 | 1.555084 | 2.204496 | 1.884916 | 0.31958 | 1.781 | 4.2514 | 0.9068842 | 0.433818 | 0.7108576 | 93.19766 | 59.1899 | 145.18763 | 99.4972 | 5.816618 | 6.810705522 | 0 | 0 | 0.3257 | 0.0162 | 0 | 0.1257 | 0 | 0 | 0.419 | 0 | 0 | 0.1134 | 0 | 0 | 0 | 0 | 0.2514 | 0 | 0 | 0 | 0.7486 | 0 | 0 | 0 | 0 | 6.177578 | 0.312422 | 6.191894 | 84.67848 | 0.4215185 | 84.61681 | 1 | 0.7294452 | 0.9343696 | 0.7642857 | 0.8647226 | 0.8493277 | TRUE
118 | 58 | 0.836(0.7Bi0.5Na0.5TiO3-0.3K0.5Na0.5NbO3)-0.164Sr0.7Bi0.2Ca0.1TiO3 | 0.164 | 6.42 | 331 | 0.01939577 | 85.9 | OK |  | 1 | 1 | 1.354682 | 0.613778 | 2.20712 | 0.740904 | 0.9672637 | 0.4384129 | 0.0226675 | 0.000230176716 | 0.1111385 | 0.02471834 | 10.86037 | 4.682808 | 15.54318 | 1.235288 | 1.555048 | 2.204712 | 1.884952 | 0.31976 | 1.782 | 4.2508 | 0.9062428 | 0.4334736 | 0.7103434 | 93.23093 | 59.16287 | 145.23186 | 99.4984 | 5.817187 | 6.810747084 | 0 | 0 | 0.3254 | 0.0164 | 0 | 0.1254 | 0 | 0 | 0.418 | 0 | 0 | 0.1148 | 0 | 0 | 0 | 0 | 0.2508 | 0 | 0 | 0 | 0.7492 | 0 | 0 | 0 | 0 | 6.162861 | 0.2571387 | 6.177848 | 84.55227 | 1.347733 | 84.64319 | 0.9966101 | 0.7209908 | 0.9222798 | 0.7833333 | 0.8588005 | 0.8528066 | FALSE
119 | 59 | 0.834(0.7Bi0.5Na0.5TiO3-0.3K0.5Na0.5NbO3)-0.166Sr0.7Bi0.2Ca0.1TiO3 | 0.166 | 6.27 | 326 | 0.01923313 | 85.55 | OK |  | 1 | 1 | 1.354733 | 0.613757 | 2.207279 | 0.740976 | 0.9672917 | 0.4383979 | 0.02264183 | 0.000229809951 | 0.1110713 | 0.02469949 | 10.87707 | 4.677341 | 15.55441 | 1.235072 | 1.555012 | 2.204928 | 1.884988 | 0.31994 | 1.783 | 4.2502 | 0.9055998 | 0.4331281 | 0.7098278 | 93.2642 | 59.13585 | 145.27609 | 99.4996 | 5.817755 | 6.810788646 | 0 | 0 | 0.3251 | 0.0166 | 0 | 0.1251 | 0 | 0 | 0.417 | 0 | 0 | 0.1162 | 0 | 0 | 0 | 0 | 0.2502 | 0 | 0 | 0 | 0.7498 | 0 | 0 | 0 | 0 | 6.1479 | 0.1220998 | 6.158085 | 84.57324 | 0.9767594 | 84.66381 | 0.993164 | 0.7223957 | 0.8963731 | 0.775 | 0.8577799 | 0.8356865 | FALSE
120 | 60 | 0.832(0.7Bi0.5Na0.5TiO3-0.3K0.5Na0.5NbO3)-0.168Sr0.7Bi0.2Ca0.1TiO3 | 0.168 | 6.15 | 322 | 0.01909938 | 85.82 | OK |  | 1 | 1 | 1.354784 | 0.613736 | 2.207438 | 0.741048 | 0.9673197 | 0.4383829 | 0.02261615 | 0.000229442304 | 0.1110042 | 0.02468057 | 10.89359 | 4.671857 | 15.56545 | 1.234856 | 1.554976 | 2.205144 | 1.885024 | 0.32012 | 1.784 | 4.2496 | 0.9049552 | 0.4327815 | 0.7093109 | 93.29747 | 59.10883 | 145.32032 | 99.5008 | 5.818324 | 6.810830208 | 0 | 0 | 0.3248 | 0.0168 | 0 | 0.1248 | 0 | 0 | 0.416 | 0 | 0 | 0.1176 | 0 | 0 | 0 | 0 | 0.2496 | 0 | 0 | 0 | 0.7504 | 0 | 0 | 0 | 0 | 6.088588 | 0.06141205 | 6.122555 | 84.57955 | 1.240453 | 84.64728 | 0.979502 | 0.7228181 | 0.8756477 | 0.7814286 | 0.85116 | 0.8285381 | FALSE
115 | 55 | 0.842(0.7Bi0.5Na0.5TiO3-0.3K0.5Na0.5NbO3)-0.158Sr0.7Bi0.2Ca0.1TiO3 | 0.158 | 6.61 | 338 | 0.01955621 | 84.05 | OK |  | 1 | 1 | 1.354529 | 0.613841 | 2.206645 | 0.740688 | 0.9671797 | 0.4384579 | 0.02274448 | 0.000231271719 | 0.1113396 | 0.02477453 | 10.8091 | 4.699114 | 15.50822 | 1.235936 | 1.555156 | 2.204064 | 1.884844 | 0.31922 | 1.779 | 4.2526 | 0.9081624 | 0.4345034 | 0.7118821 | 93.13112 | 59.24394 | 145.09917 | 99.4948 | 5.815481 | 6.810622398 | 0 | 0 | 0.3263 | 0.0158 | 0 | 0.1263 | 0 | 0 | 0.421 | 0 | 0 | 0.1106 | 0 | 0 | 0 | 0 | 0.2526 | 0 | 0 | 0 | 0.7474 | 0 | 0 | 0 | 0 | 6.114677 | 0.4953226 | 6.197238 | 84.38084 | -0.3308442 | 84.31858 | 0.9855114 | 0.7095083 | 0.955095 | 0.7392857 | 0.8475099 | 0.8471904 | FALSE
116 | 56 | 0.84(0.7Bi0.5Na0.5TiO3-0.3K0.5Na0.5NbO3)-0.16Sr0.7Bi0.2Ca0.1TiO3 | 0.16 | 6.87 | 343 | 0.02002915 | 86 | OK |  | 1 | 1 | 1.35458 | 0.61382 | 2.206803 | 0.74076 | 0.9672077 | 0.4384429 | 0.0227188236 | 0.0002309076 | 0.1112726 | 0.02475586 | 10.82639 | 4.693695 | 15.52008 | 1.23572 | 1.55512 | 2.20428 | 1.88488 | 0.3194 | 1.78 | 4.252 | 0.9075241 | 0.4341613 | 0.7113705 | 93.16439 | 59.21692124 | 145.1434 | 99.496 | 5.81605 | 6.81066396 | 0 | 0 | 0.326 | 0.016 | 0 | 0.126 | 0 | 0 | 0.42 | 0 | 0 | 0.112 | 0 | 0 | 0 | 0 | 0.252 | 0 | 0 | 0 | 0.748 | 0 | 0 | 0 | 0 | 6.083782 | 0.7862178 | 6.198531 | 84.41846 | 1.581536 | 84.54164 | 0.978395 | 0.7120282 | 1 | 0.7857143 | 0.8452116 | 0.8928571 | FALSE
121 | 61 | 0.83(0.7Bi0.5Na0.5TiO3-0.3K0.5Na0.5NbO3)-0.17Sr0.7Bi0.2Ca0.1TiO3 | 0.17 | 5.93 | 318 | 0.0186478 | 84.33 | OK |  | 1 | 1 | 1.354835 | 0.613715 | 2.207596 | 0.74112 | 0.9673477 | 0.4383679 | 0.02259047 | 0.000229073775 | 0.110937 | 0.02466158 | 10.90992 | 4.666358 | 15.57628 | 1.23464 | 1.55494 | 2.20536 | 1.88506 | 0.3203 | 1.785 | 4.249 | 0.9043091 | 0.4324338 | 0.7087926 | 93.33074 | 59.08180313 | 145.36455 | 99.502 | 5.818892 | 6.81087177 | 0 | 0 | 0.3245 | 0.017 | 0 | 0.1245 | 0 | 0 | 0.415 | 0 | 0 | 0.119 | 0 | 0 | 0 | 0 | 0.249 | 0 | 0 | 0 | 0.751 | 0 | 0 | 0 | 0 | 5.993505 | -0.06350539 | 5.994095 | 84.65551 | -0.3255079 | 84.47183 | 0.9576006 | 0.7279063 | 0.8376511 | 0.7459524 | 0.8427534 | 0.7918018 | FALSE
114 | 54 | 0.844(0.7Bi0.5Na0.5TiO3-0.3K0.5Na0.5NbO3)-0.156Sr0.7Bi0.2Ca0.1TiO3 | 0.156 | 6.405 | 331 | 0.01935045 | 84.1 | OK |  | 1 | 1 | 1.354478 | 0.613862 | 2.206486 | 0.740616 | 0.9671517 | 0.4384729 | 0.02277013 | 0.000231634956 | 0.1114066 | 0.02479313 | 10.79163 | 4.704518 | 15.49614 | 1.236152 | 1.555192 | 2.203848 | 1.884808 | 0.31904 | 1.778 | 4.2532 | 0.9087992 | 0.4348445 | 0.7123924 | 93.09785 | 59.27097 | 145.05494 | 99.4936 | 5.814913 | 6.810580836 | 0 | 0 | 0.3266 | 0.0156 | 0 | 0.1266 | 0 | 0 | 0.422 | 0 | 0 | 0.1092 | 0 | 0 | 0 | 0 | 0.2532 | 0 | 0 | 0 | 0.7468 | 0 | 0 | 0 | 0 | 6.14599 | 0.2590104 | 6.193685 | 84.09766 | 0.002343531 | 84.13778 | 0.9927239 | 0.6905393 | 0.9196891 | 0.7404762 | 0.8416316 | 0.8300827 | FALSE
122 | 62 | 0.828(0.7Bi0.5Na0.5TiO3-0.3K0.5Na0.5NbO3)-0.172Sr0.7Bi0.2Ca0.1TiO3 | 0.172 | 5.66 | 313 | 0.01808307 | 85.23 | OK |  | 1 | 1 | 1.354886 | 0.613694 | 2.207755 | 0.741192 | 0.9673757 | 0.4383529 | 0.02256479 | 0.000228704364 | 0.1108697 | 0.02464253 | 10.92606 | 4.660843 | 15.58691 | 1.234424 | 1.554904 | 2.205576 | 1.885096 | 0.32048 | 1.786 | 4.2484 | 0.9036614 | 0.432085 | 0.7082731 | 93.36401 | 59.05478 | 145.40878 | 99.5032 | 5.819461 | 6.810913332 | 0 | 0 | 0.3242 | 0.0172 | 0 | 0.1242 | 0 | 0 | 0.414 | 0 | 0 | 0.1204 | 0 | 0 | 0 | 0 | 0.2484 | 0 | 0 | 0 | 0.7516 | 0 | 0 | 0 | 0 | 5.980384 | -0.3203844 | 5.852256 | 84.2766 | 0.9534018 | 84.42938 | 0.9545783 | 0.7025255 | 0.791019 | 0.767381 | 0.8285519 | 0.7792 | FALSE
113 | 53 | 0.846(0.7Bi0.5Na0.5TiO3-0.3K0.5Na0.5NbO3)-0.154Sr0.7Bi0.2Ca0.1TiO3 | 0.154 | 6.227 | 324 | 0.01921914 | 83.56 | OK |  | 1 | 1 | 1.354427 | 0.613883 | 2.206328 | 0.740544 | 0.9671237 | 0.4384879 | 0.02279577 | 0.000231997311 | 0.1114735 | 0.02481166 | 10.77395 | 4.709906 | 15.48386 | 1.236368 | 1.555228 | 2.203632 | 1.884772 | 0.31886 | 1.777 | 4.2538 | 0.9094344 | 0.4351845 | 0.7129013 | 93.06458 | 59.29799 | 145.01071 | 99.4924 | 5.814344 | 6.810539274 | 0 | 0 | 0.3269 | 0.0154 | 0 | 0.1269 | 0 | 0 | 0.423 | 0 | 0 | 0.1078 | 0 | 0 | 0 | 0 | 0.2538 | 0 | 0 | 0 | 0.7462 | 0 | 0 | 0 | 0 | 6.114985 | 0.1120151 | 6.175664 | 83.76285 | -0.202849 | 83.86898 | 0.9855822 | 0.6681126 | 0.8889465 | 0.727619 | 0.8268474 | 0.8082828 | FALSE
112 | 52 | 0.848(0.7Bi0.5Na0.5TiO3-0.3K0.5Na0.5NbO3)-0.152Sr0.7Bi0.2Ca0.1TiO3 | 0.152 | 6.07 | 318 | 0.01908805 | 83.21 | OK |  | 1 | 1 | 1.354376 | 0.613904 | 2.206169 | 0.740472 | 0.9670957 | 0.4385029 | 0.02282141 | 0.000232358784 | 0.1115403 | 0.02483014 | 10.75607 | 4.715278 | 15.47135 | 1.236584 | 1.555264 | 2.203416 | 1.884736 | 0.31868 | 1.776 | 4.2544 | 0.9100681 | 0.4355234 | 0.7134089 | 93.03131 | 59.32502 | 144.96648 | 99.4912 | 5.813776 | 6.810497712 | 0 | 0 | 0.3272 | 0.0152 | 0 | 0.1272 | 0 | 0 | 0.424 | 0 | 0 | 0.1064 | 0 | 0 | 0 | 0 | 0.2544 | 0 | 0 | 0 | 0.7456 | 0 | 0 | 0 | 0 | 6.0721 | -0.002099692 | 6.117459 | 83.56689 | -0.3568893 | 83.60165 | 0.975704 | 0.6549864 | 0.8618307 | 0.7192857 | 0.8153452 | 0.7905582 | FALSE
123 | 63 | 0.826(0.7Bi0.5Na0.5TiO3-0.3K0.5Na0.5NbO3)-0.174Sr0.7Bi0.2Ca0.1TiO3 | 0.174 | 5.739 | 308 | 0.01863312 | 84.21 | OK |  | 1 | 1 | 1.354937 | 0.613673 | 2.207914 | 0.741264 | 0.9674037 | 0.4383379 | 0.0225391 | 0.000228334071 | 0.1108024 | 0.02462342 | 10.94203 | 4.655311 | 15.59734 | 1.234208 | 1.554868 | 2.205792 | 1.885132 | 0.32066 | 1.787 | 4.2478 | 0.9030122 | 0.4317351 | 0.7077521 | 93.39728 | 59.02776 | 145.45301 | 99.5044 | 5.820029 | 6.810954894 | 0 | 0 | 0.3239 | 0.0174 | 0 | 0.1239 | 0 | 0 | 0.413 | 0 | 0 | 0.1218 | 0 | 0 | 0 | 0 | 0.2478 | 0 | 0 | 0 | 0.7522 | 0 | 0 | 0 | 0 | 5.799234 | -0.06023366 | 5.813693 | 84.38835 | -0.1783476 | 84.2124 | 0.9128519 | 0.7100109 | 0.8046632 | 0.7430952 | 0.8114314 | 0.7738792 | FALSE
124 | 64 | 0.824(0.7Bi0.5Na0.5TiO3-0.3K0.5Na0.5NbO3)-0.176Sr0.7Bi0.2Ca0.1TiO3 | 0.176 | 5.721 | 303 | 0.01888119 | 84.03 | OK |  | 1 | 1 | 1.354988 | 0.613652 | 2.208072 | 0.741336 | 0.9674317 | 0.4383229 | 0.0225134 | 0.000227962896 | 0.110735 | 0.02460424 | 10.95781 | 4.649764 | 15.60757 | 1.233992 | 1.554832 | 2.206008 | 1.885168 | 0.32084 | 1.788 | 4.2472 | 0.9023613 | 0.431384 | 0.7072299 | 93.43055 | 59.00073 | 145.49724 | 99.5056 | 5.820598 | 6.810996456 | 0 | 0 | 0.3236 | 0.0176 | 0 | 0.1236 | 0 | 0 | 0.412 | 0 | 0 | 0.1232 | 0 | 0 | 0 | 0 | 0.2472 | 0 | 0 | 0 | 0.7528 | 0 | 0 | 0 | 0 | 5.785712 | -0.06471197 | 5.806279 | 84.20854 | -0.178535 | 84.154 | 0.9097373 | 0.6979663 | 0.8015544 | 0.7388095 | 0.8038518 | 0.770182 | FALSE
126 | 66 | 0.82(0.7Bi0.5Na0.5TiO3-0.3K0.5Na0.5NbO3)-0.18Sr0.7Bi0.2Ca0.1TiO3 | 0.18 | 5.476 | 297 | 0.01843771 | 84.12 | OK |  | 1 | 1 | 1.35509 | 0.61361 | 2.20839 | 0.74148 | 0.9674877 | 0.4382929 | 0.0224619919 | 0.0002272179 | 0.1106002 | 0.02456568 | 10.98883 | 4.638621 | 15.62745 | 1.23356 | 1.55476 | 2.20644 | 1.88524 | 0.3212 | 1.79 | 4.246 | 0.9010549 | 0.4306785 | 0.7061813 | 93.49709 | 58.94668502 | 145.5857 | 99.508 | 5.821735 | 6.81107958 | 0 | 0 | 0.323 | 0.018 | 0 | 0.123 | 0 | 0 | 0.41 | 0 | 0 | 0.126 | 0 | 0 | 0 | 0 | 0.246 | 0 | 0 | 0 | 0.754 | 0 | 0 | 0 | 0 | 5.739599 | -0.2635994 | 5.609895 | 84.13953 | -0.01952611 | 84.12894 | 0.8991157 | 0.6933439 | 0.7592401 | 0.7409524 | 0.7962298 | 0.7500962 | FALSE
125 | 65 | 0.822(0.7Bi0.5Na0.5TiO3-0.3K0.5Na0.5NbO3)-0.178Sr0.7Bi0.2Ca0.1TiO3 | 0.178 | 5.693 | 299 | 0.01904013 | 83.59 | OK |  | 1 | 1 | 1.355039 | 0.613631 | 2.208231 | 0.741408 | 0.9674597 | 0.4383079 | 0.0224877 | 0.000227590839 | 0.1106677 | 0.02458499 | 10.97341 | 4.644201 | 15.61761 | 1.233776 | 1.554796 | 2.206224 | 1.885204 | 0.32102 | 1.789 | 4.2466 | 0.9017089 | 0.4310318 | 0.7067062 | 93.46382 | 58.97371 | 145.54147 | 99.5068 | 5.821166 | 6.811038018 | 0 | 0 | 0.3233 | 0.0178 | 0 | 0.1233 | 0 | 0 | 0.411 | 0 | 0 | 0.1246 | 0 | 0 | 0 | 0 | 0.2466 | 0 | 0 | 0 | 0.7534 | 0 | 0 | 0 | 0 | 5.697221 | -0.004221318 | 5.764878 | 84.26858 | -0.678579 | 84.12268 | 0.8893543 | 0.7019883 | 0.7967185 | 0.7283333 | 0.7956713 | 0.7625259 | FALSE
111 | 51 | 0.85(0.7Bi0.5Na0.5TiO3-0.3K0.5Na0.5NbO3)-0.15Sr0.7Bi0.2Ca0.1TiO3 | 0.15 | 5.94 | 314 | 0.0189172 | 82.87 | OK |  | 1 | 1 | 1.354325 | 0.613925 | 2.206011 | 0.7404 | 0.9670677 | 0.4385179 | 0.02284704 | 0.000232719375 | 0.1116072 | 0.02484854 | 10.73799 | 4.720635 | 15.45863 | 1.2368 | 1.5553 | 2.2032 | 1.8847 | 0.3185 | 1.775 | 4.255 | 0.9107003 | 0.4358612 | 0.7139153 | 92.99804 | 59.35203935 | 144.92225 | 99.49 | 5.813207 | 6.81045615 | 0 | 0 | 0.3275 | 0.015 | 0 | 0.1275 | 0 | 0 | 0.425 | 0 | 0 | 0.105 | 0 | 0 | 0 | 0 | 0.255 | 0 | 0 | 0 | 0.745 | 0 | 0 | 0 | 0 | 5.957254 | -0.01725432 | 5.981947 | 83.20348 | -0.333483 | 83.21487 | 0.9492505 | 0.630644 | 0.8393782 | 0.7111905 | 0.7899473 | 0.7752844 | FALSE
127 | 67 | 0.818(0.7Bi0.5Na0.5TiO3-0.3K0.5Na0.5NbO3)-0.182Sr0.7Bi0.2Ca0.1TiO3 | 0.182 | 5.609 | 296 | 0.01894932 | 84.93 | OK |  | 1 | 1 | 1.355141 | 0.613589 | 2.208548 | 0.741552 | 0.9675157 | 0.4382779 | 0.02243628 | 0.000226844079 | 0.1105327 | 0.02454631 | 11.00407 | 4.633025 | 15.6371 | 1.233344 | 1.554724 | 2.206656 | 1.885276 | 0.32138 | 1.791 | 4.2454 | 0.9003994 | 0.4303241 | 0.705655 | 93.53036 | 58.91966 | 145.62993 | 99.5092 | 5.822303 | 6.811121142 | 0 | 0 | 0.3227 | 0.0182 | 0 | 0.1227 | 0 | 0 | 0.409 | 0 | 0 | 0.1274 | 0 | 0 | 0 | 0 | 0.2454 | 0 | 0 | 0 | 0.7546 | 0 | 0 | 0 | 0 | 5.577873 | 0.03112666 | 5.593005 | 84.09321 | 0.8367932 | 84.12593 | 0.8618636 | 0.6902412 | 0.7822107 | 0.7602381 | 0.7760524 | 0.7712244 | FALSE
128 | 68 | 0.816(0.7Bi0.5Na0.5TiO3-0.3K0.5Na0.5NbO3)-0.184Sr0.7Bi0.2Ca0.1TiO3 | 0.184 | 5.555 | 294 | 0.01889456 | 84.03 | OK |  | 1 | 1 | 1.355192 | 0.613568 | 2.208707 | 0.741624 | 0.9675437 | 0.4382629 | 0.02241056 | 0.000226469376 | 0.1104652 | 0.02452686 | 11.01915 | 4.627413 | 15.64656 | 1.233128 | 1.554688 | 2.206872 | 1.885312 | 0.32156 | 1.792 | 4.2448 | 0.8997422 | 0.4299686 | 0.7051273 | 93.56363 | 58.89264 | 145.67416 | 99.5104 | 5.822872 | 6.811162704 | 0 | 0 | 0.3224 | 0.0184 | 0 | 0.1224 | 0 | 0 | 0.408 | 0 | 0 | 0.1288 | 0 | 0 | 0 | 0 | 0.2448 | 0 | 0 | 0 | 0.7552 | 0 | 0 | 0 | 0 | 5.565931 | -0.01093082 | 5.571448 | 84.10936 | -0.07936439 | 84.09737 | 0.8591127 | 0.6913235 | 0.7728843 | 0.7388095 | 0.7752181 | 0.7558469 | FALSE
129 | 69 | 0.814(0.7Bi0.5Na0.5TiO3-0.3K0.5Na0.5NbO3)-0.186Sr0.7Bi0.2Ca0.1TiO3 | 0.186 | 5.496 | 293 | 0.01875768 | 83.55 | OK |  | 1 | 1 | 1.355243 | 0.613547 | 2.208866 | 0.741696 | 0.9675717 | 0.4382479 | 0.02238484 | 0.000226093791 | 0.1103977 | 0.02450736 | 11.03404 | 4.621785 | 15.65583 | 1.232912 | 1.554652 | 2.207088 | 1.885348 | 0.32174 | 1.793 | 4.2442 | 0.8990834 | 0.4296119 | 0.7045982 | 93.5969 | 58.86561 | 145.71839 | 99.5116 | 5.823441 | 6.811204266 | 0 | 0 | 0.3221 | 0.0186 | 0 | 0.1221 | 0 | 0 | 0.407 | 0 | 0 | 0.1302 | 0 | 0 | 0 | 0 | 0.2442 | 0 | 0 | 0 | 0.7558 | 0 | 0 | 0 | 0 | 5.548052 | -0.05205159 | 5.533854 | 84.17002 | -0.6200213 | 84.02366 | 0.8549944 | 0.6953865 | 0.7626943 | 0.727381 | 0.7751905 | 0.7450376 | FALSE
110 | 50 | 0.852(0.7Bi0.5Na0.5TiO3-0.3K0.5Na0.5NbO3)-0.148Sr0.7Bi0.2Ca0.1TiO3 | 0.148 | 5.73 | 305 | 0.01878689 | 82.5 | OK |  | 1 | 1 | 1.354274 | 0.613946 | 2.205852 | 0.740328 | 0.9670397 | 0.4385329 | 0.02287267 | 0.000233079084 | 0.111674 | 0.02486689 | 10.71971 | 4.725975 | 15.44568 | 1.237016 | 1.555336 | 2.202984 | 1.884664 | 0.31832 | 1.774 | 4.2556 | 0.9113309 | 0.4361979 | 0.7144203 | 92.96477 | 59.37906 | 144.87802 | 99.4888 | 5.812639 | 6.810414588 | 0 | 0 | 0.3278 | 0.0148 | 0 | 0.1278 | 0 | 0 | 0.426 | 0 | 0 | 0.1036 | 0 | 0 | 0 | 0 | 0.2556 | 0 | 0 | 0 | 0.7444 | 0 | 0 | 0 | 0 | 5.881763 | -0.1517629 | 5.832676 | 82.71567 | -0.2156726 | 82.86807 | 0.9318617 | 0.5979686 | 0.8031088 | 0.702381 | 0.7649152 | 0.7527449 | FALSE