## Sheet1
原表行号 | 序号 | 体系 | X | Wrec(J/cm3) | Eb(kV/cm) | W/E | 效率η（%） | 计算状态 | 计算说明 | A位原始总量 | B位原始总量 | A位平均Shannon半径(Å) | B位平均Shannon半径(Å) | A/B平均半径比 | A-B平均半径差(Å) | 容忍因子 t | 八面体因子 μ | A位半径方差(Å^2) | B位半径方差(Å^2) | A位半径失配 δr | B位半径失配 δr | A位构型熵 ΔS_A (J/mol·K) | B位构型熵 ΔS_B (J/mol·K) | 总构型熵 ΔS_total (J/mol·K) | A位平均Pauling电负性 | B位平均Pauling电负性 | Δχ(A-O) | Δχ(B-O) | Δχ(A-B) | A位平均名义价态 | B位平均名义价态 | A位价态失配 σV_A | B位价态失配 σV_B | 总价态失配 σV_total | A位平均相对原子质量 | B位平均相对原子质量 | A位平均极化率(bohr^3) | B位平均极化率(bohr^3) | A位平均第一电离能(eV) | B位平均第一电离能(eV) | A位分数_Ag | A位分数_Ba | A位分数_Bi | A位分数_Ca | A位分数_Ho | A位分数_K | A位分数_La | A位分数_Li | A位分数_Na | A位分数_Nd | A位分数_Sm | A位分数_Sr | B位分数_Al | B位分数_Fe | B位分数_Hf | B位分数_Mg | B位分数_Nb | B位分数_Sc | B位分数_Sn | B位分数_Ta | B位分数_Ti | B位分数_W | B位分数_Y | B位分数_Zn | B位分数_Zr | OOF_Pred_Wrec | OOF_Residual_Wrec | FullFit_Pred_Wrec | OOF_Pred_eta | OOF_Residual_eta | FullFit_Pred_eta | OOF_Wrec_norm | OOF_eta_norm | Measured_Wrec_norm | Measured_eta_norm | OOF_Combined_Score | Measured_Combined_Score | Pareto
116 | 56 | 0.84(0.7Bi0.5Na0.5TiO3-0.3K0.5Na0.5NbO3)-0.16Sr0.7Bi0.2Ca0.1TiO3 | 0.16 | 6.87 | 343 | 0.02002915 | 86 | OK |  | 1 | 1 | 1.35458 | 0.61382 | 2.206803 | 0.74076 | 0.9672077 | 0.4384429 | 0.0227188236 | 0.0002309076 | 0.1112726 | 0.02475586 | 10.82639 | 4.693695 | 15.52008 | 1.23572 | 1.55512 | 2.20428 | 1.88488 | 0.3194 | 1.78 | 4.252 | 0.9075241 | 0.4341613 | 0.7113705 | 93.16439 | 59.21692124 | 145.1434 | 99.496 | 5.81605 | 6.81066396 | 0 | 0 | 0.326 | 0.016 | 0 | 0.126 | 0 | 0 | 0.42 | 0 | 0 | 0.112 | 0 | 0 | 0 | 0 | 0.252 | 0 | 0 | 0 | 0.748 | 0 | 0 | 0 | 0 | 6.459639 | 0.4103608 | 6.632446 | 84.19235 | 1.807653 | 84.51057 | 0.9729121 | 0.9611556 | 1 | 1 | 0.9670339 | 1 | FALSE