## Sheet1
原表行号 | 序号 | 体系 | X | Wrec(J/cm3) | Eb(kV/cm) | W/E | 效率η（%） | 计算状态 | 计算说明 | A位原始总量 | B位原始总量 | A位平均Shannon半径(Å) | B位平均Shannon半径(Å) | A/B平均半径比 | A-B平均半径差(Å) | 容忍因子 t | 八面体因子 μ | A位半径方差(Å^2) | B位半径方差(Å^2) | A位半径失配 δr | B位半径失配 δr | A位构型熵 ΔS_A (J/mol·K) | B位构型熵 ΔS_B (J/mol·K) | 总构型熵 ΔS_total (J/mol·K) | A位平均Pauling电负性 | B位平均Pauling电负性 | Δχ(A-O) | Δχ(B-O) | Δχ(A-B) | A位平均名义价态 | B位平均名义价态 | A位价态失配 σV_A | B位价态失配 σV_B | 总价态失配 σV_total | A位平均相对原子质量 | B位平均相对原子质量 | A位平均极化率(bohr^3) | B位平均极化率(bohr^3) | A位平均第一电离能(eV) | B位平均第一电离能(eV) | A位分数_Ag | A位分数_Ba | A位分数_Bi | A位分数_Ca | A位分数_Ho | A位分数_K | A位分数_La | A位分数_Li | A位分数_Na | A位分数_Nd | A位分数_Sm | A位分数_Sr | B位分数_Al | B位分数_Fe | B位分数_Hf | B位分数_Mg | B位分数_Nb | B位分数_Sc | B位分数_Sn | B位分数_Ta | B位分数_Ti | B位分数_W | B位分数_Y | B位分数_Zn | B位分数_Zr | OOF_Pred_Wrec | OOF_Residual_Wrec | FullFit_Pred_Wrec | OOF_Pred_eta | OOF_Residual_eta | FullFit_Pred_eta | OOF_Wrec_norm | OOF_eta_norm | Measured_Wrec_norm | Measured_eta_norm | OOF_Combined_Score | Measured_Combined_Score | Pareto
117 | 57 | 0.838(0.7Bi0.5Na0.5TiO3-0.3K0.5Na0.5NbO3)-0.162Sr0.7Bi0.2Ca0.1TiO3 | 0.162 | 6.49 | 335 | 0.01937313 | 85.1 | OK |  | 1 | 1 | 1.354631 | 0.613799 | 2.206962 | 0.740832 | 0.9672357 | 0.4384279 | 0.02269316 | 0.000230542599 | 0.1112056 | 0.02473714 | 10.84347 | 4.688259 | 15.53173 | 1.235504 | 1.555084 | 2.204496 | 1.884916 | 0.31958 | 1.781 | 4.2514 | 0.9068842 | 0.433818 | 0.7108576 | 93.19766 | 59.1899 | 145.18763 | 99.4972 | 5.816618 | 6.810705522 | 0 | 0 | 0.3257 | 0.0162 | 0 | 0.1257 | 0 | 0 | 0.419 | 0 | 0 | 0.1134 | 0 | 0 | 0 | 0 | 0.2514 | 0 | 0 | 0 | 0.7486 | 0 | 0 | 0 | 0 | 6.579791 | -0.0897906 | 6.522931 | 84.50438 | 0.5956188 | 84.66658 | 1 | 0.9959398 | 0.9229209 | 0.94375 | 0.9979699 | 0.9333354 | TRUE
121 | 61 | 0.83(0.7Bi0.5Na0.5TiO3-0.3K0.5Na0.5NbO3)-0.17Sr0.7Bi0.2Ca0.1TiO3 | 0.17 | 5.93 | 318 | 0.0186478 | 84.33 | OK |  | 1 | 1 | 1.354835 | 0.613715 | 2.207596 | 0.74112 | 0.9673477 | 0.4383679 | 0.02259047 | 0.000229073775 | 0.110937 | 0.02466158 | 10.90992 | 4.666358 | 15.57628 | 1.23464 | 1.55494 | 2.20536 | 1.88506 | 0.3203 | 1.785 | 4.249 | 0.9043091 | 0.4324338 | 0.7087926 | 93.33074 | 59.08180313 | 145.36455 | 99.502 | 5.818892 | 6.81087177 | 0 | 0 | 0.3245 | 0.017 | 0 | 0.1245 | 0 | 0 | 0.415 | 0 | 0 | 0.119 | 0 | 0 | 0 | 0 | 0.249 | 0 | 0 | 0 | 0.751 | 0 | 0 | 0 | 0 | 5.957783 | -0.02778312 | 5.932991 | 84.5408 | -0.2108031 | 84.59172 | 0.8597694 | 1 | 0.8093306 | 0.895625 | 0.9298847 | 0.8524778 | TRUE