## full_features
Feature
A位原始总量
B位原始总量
A位平均Shannon半径(Å)
B位平均Shannon半径(Å)
A/B平均半径比
A-B平均半径差(Å)
容忍因子 t
八面体因子 μ
A位半径方差(Å^2)
B位半径方差(Å^2)
A位半径失配 δr
B位半径失配 δr
A位构型熵 ΔS_A (J/mol·K)
B位构型熵 ΔS_B (J/mol·K)
总构型熵 ΔS_total (J/mol·K)
A位平均Pauling电负性
B位平均Pauling电负性
Δχ(A-O)
Δχ(B-O)
Δχ(A-B)
A位平均名义价态
B位平均名义价态
A位价态失配 σV_A
B位价态失配 σV_B
总价态失配 σV_total
A位平均相对原子质量
B位平均相对原子质量
A位平均极化率(bohr^3)
B位平均极化率(bohr^3)
A位平均第一电离能(eV)
B位平均第一电离能(eV)
A位分数_Ag
A位分数_Ba
A位分数_Bi
A位分数_Ca
A位分数_K
A位分数_La
A位分数_Li
A位分数_Na
A位分数_Nd
A位分数_Sm
A位分数_Sr
B位分数_Al
B位分数_Fe
B位分数_Mg
B位分数_Nb
B位分数_Sc
B位分数_Sn
B位分数_Ta
B位分数_Ti
B位分数_W
B位分数_Y
B位分数_Zn
B位分数_Zr

## pearson_pruning
Feature | Abs_r_Wrec | Abs_r_eta | Dual_Target_Corr_Score | Pearson_Selected | Pearson_Rank
A位构型熵 ΔS_A (J/mol·K) | 0.5901126 | 0.1556735 | 0.4597809 | TRUE | 1
总构型熵 ΔS_total (J/mol·K) | 0.5915459 | 0.04651267 | 0.4280359 | TRUE | 2
A位分数_Ca | 0.4944403 | 0.1012657 | 0.376488 | TRUE | 3
A位分数_K | 0.4662904 | 0.06854624 | 0.3469672 | TRUE | 4
B位构型熵 ΔS_B (J/mol·K) | 0.385202 | 0.2097508 | 0.3325666 | TRUE | 5
B位平均名义价态 | 0.4175954 | 0.1340173 | 0.332522 | TRUE | 6
B位价态失配 σV_B | 0.378341 | 0.1916795 | 0.3223425 | TRUE | 7
A位分数_Ba | 0.2824137 | 0.2953532 | 0.2862956 | TRUE | 8
Δχ(A-O) | 0.2650274 | 0.3349522 | 0.2860048 | TRUE | 9
总价态失配 σV_total | 0.1728685 | 0.3873552 | 0.2372145 | TRUE | 10
A/B平均半径比 | 0.1577194 | 0.4115803 | 0.2338777 | TRUE | 11
B位平均第一电离能(eV) | 0.2379821 | 0.0820791 | 0.1912112 | TRUE | 12
B位半径方差(Å^2) | 0.2196618 | 0.1181543 | 0.1892096 | TRUE | 13
A位原始总量 | 0.1730266 | 0.2200403 | 0.1871307 | TRUE | 14
A位半径方差(Å^2) | 0.2445926 | 0.03728337 | 0.1823998 | TRUE | 15
A位分数_Sr | 0.0951173 | 0.3527868 | 0.1724181 | TRUE | 16
B位分数_Sn | 0.2210035 | 0.01629676 | 0.1595915 | TRUE | 17
A位分数_Na | 0.01090123 | 0.4753289 | 0.1502295 | TRUE | 18
B位分数_W | 0.04573615 | 0.392825 | 0.1498628 | TRUE | 19
A位分数_La | 0.1614834 | 0.09320413 | 0.1409996 | TRUE | 20
A位平均相对原子质量 | 0.4215051 | 0.1124026 | 0.3287743 | FALSE
B位分数_Nb | 0.4178191 | 0.08890776 | 0.3191457 | FALSE
A位平均名义价态 | 0.357909 | 0.1790272 | 0.3042445 | FALSE
A位平均Pauling电负性 | 0.2650274 | 0.3349522 | 0.2860048 | FALSE
Δχ(A-B) | 0.2754569 | 0.3049862 | 0.2843157 | FALSE
A位平均第一电离能(eV) | 0.3372124 | 0.1556914 | 0.2827561 | FALSE
A位分数_Bi | 0.2295702 | 0.3483768 | 0.2652122 | FALSE
A位平均极化率(bohr^3) | 0.1854156 | 0.4222476 | 0.2564652 | FALSE
B位分数_Ti | 0.3212351 | 0.07961218 | 0.2487483 | FALSE
A-B平均半径差(Å) | 0.1780763 | 0.4016543 | 0.2451497 | FALSE
容忍因子 t | 0.1729009 | 0.4066749 | 0.2430331 | FALSE
A位平均Shannon半径(Å) | 0.1853942 | 0.3758427 | 0.2425287 | FALSE
B位平均相对原子质量 | 0.2601391 | 0.131737 | 0.2216185 | FALSE
B位分数_Y | 0.1723399 | 0.1745836 | 0.173013 | FALSE
A位半径失配 δr | 0.2119311 | 0.06752281 | 0.1686086 | FALSE
A位价态失配 σV_A | 0.04583278 | 0.4156393 | 0.1567747 | FALSE
B位半径失配 δr | 0.179812 | 0.1015317 | 0.1563279 | FALSE
A位分数_Ag | 0.1279155 | 0.1613765 | 0.1379538 | FALSE
B位分数_Ta | 0.1884377 | 0.009016959 | 0.1346115 | FALSE
B位分数_Zr | 0.1776936 | 0.03130613 | 0.1337774 | FALSE
Δχ(B-O) | 0.1675689 | 0.009734118 | 0.1202185 | FALSE
B位平均Pauling电负性 | 0.1675689 | 0.009734118 | 0.1202185 | FALSE
B位原始总量 | 0.1556724 | 0.0298148 | 0.1179151 | FALSE
B位分数_Zn | 0.05719279 | 0.2474231 | 0.1142619 | FALSE
B位平均极化率(bohr^3) | 0.0948986 | 0.1548042 | 0.1128703 | FALSE
A位分数_Sm | 0.0998692 | 0.1240227 | 0.1071153 | FALSE
B位分数_Mg | 0.07695706 | 0.1364626 | 0.09480871 | FALSE
B位分数_Al | 0.05621733 | 0.1841027 | 0.09458295 | FALSE
A位分数_Li | 0.03532094 | 0.1680457 | 0.07513838 | FALSE
B位平均Shannon半径(Å) | 0.0454668 | 0.1158744 | 0.06658909 | FALSE
八面体因子 μ | 0.0454668 | 0.1158744 | 0.06658909 | FALSE
B位分数_Fe | 0.09232556 | 0.002330998 | 0.06532719 | FALSE
B位分数_Sc | 0.0005288775 | 0.1222891 | 0.03705693 | FALSE
A位分数_Nd | 0.001277533 | 0.02491134 | 0.008367674 | FALSE

## dual_importance
Feature | Wrec_RF | Wrec_DT | Wrec_GB | Wrec_XGB* | Wrec_ADAB | Wrec_Total | Wrec_Norm | eta_RF | eta_DT | eta_GB | eta_XGB* | eta_ADAB | eta_Total | eta_Norm | Dual_Target_Importance
总构型熵 ΔS_total (J/mol·K) | 1 | 1 | 1 | 1 | 1 | 5 | 1 | 0.1739265 | 0 | 0.06326777 | 0.2734036 | 0.03280843 | 0.5434063 | 0.1086813 | 0.7326044
A位分数_Na | 0.2431048 | 0.06065001 | 0.07932213 | 0.3582827 | 0.06015417 | 0.8015139 | 0.1603028 | 1 | 1 | 1 | 1 | 1 | 5 | 1 | 0.4122119
A位分数_Ca | 0.8630849 | 0.05036643 | 0.3464232 | 0.9779512 | 0.2842813 | 2.522107 | 0.5044214 | 0.09286418 | 0 | 0.05066878 | 0.3459443 | 0.05527699 | 0.5447543 | 0.1089509 | 0.3857802
A位构型熵 ΔS_A (J/mol·K) | 0.6098816 | 0.0009427778 | 0.03996299 | 0.8535565 | 0.09080143 | 1.595145 | 0.3190291 | 0.2321083 | 0.1136563 | 0.09977988 | 0.5391378 | 0.04988152 | 1.034564 | 0.2069128 | 0.2853942
A/B平均半径比 | 0.4510224 | 0.009284501 | 0.03122901 | 0.4496689 | 0.0334914 | 0.9746962 | 0.1949392 | 0.519033 | 0.2633271 | 0.3405803 | 0.9382934 | 0.284561 | 2.345795 | 0.469159 | 0.2772052
Δχ(A-O) | 0.3821917 | 0 | 0.05734907 | 0.2467074 | 0.02549472 | 0.7117429 | 0.1423486 | 0.593013 | 0.2347518 | 0.2081149 | 0.6622706 | 0.1445493 | 1.8427 | 0.3685399 | 0.210206
A位分数_Sr | 0.2654967 | 0.02077087 | 0.05498484 | 0.6147216 | 0.0360476 | 0.9920217 | 0.1984043 | 0.3314767 | 0.00399668 | 0.06760603 | 0.6904116 | 0.04693384 | 1.140425 | 0.228085 | 0.2073085
B位构型熵 ΔS_B (J/mol·K) | 0.1560345 | 0.0474199 | 0.02881862 | 0.8128567 | 0.02548799 | 1.070618 | 0.2141235 | 0.2885583 | 0.04404052 | 0.1204406 | 0.3911221 | 0.06609734 | 0.9102589 | 0.1820518 | 0.204502
总价态失配 σV_total | 0.1653654 | 0.01066434 | 0.04915859 | 0.3308099 | 0.01585596 | 0.5718542 | 0.1143708 | 0.3974545 | 0.118936 | 0.1424839 | 0.8885224 | 0.1585287 | 1.705926 | 0.3411851 | 0.1824151
B位价态失配 σV_B | 0.1704169 | 0.001165079 | 0.02745028 | 0.6830988 | 0.01556619 | 0.8976973 | 0.1795395 | 0.2499706 | 0.006886196 | 0.06575705 | 0.4479497 | 0.1224514 | 0.893015 | 0.178603 | 0.1792585
A位半径方差(Å^2) | 0.1326522 | 0.01063431 | 0.08330593 | 0.5816716 | 0.01933481 | 0.8275988 | 0.1655198 | 0.2520848 | 0 | 0.1302587 | 0.4824114 | 0.08799583 | 0.9527507 | 0.1905501 | 0.1730289
A位分数_K | 0.2054939 | 0 | 0.00884608 | 0.7181483 | 0.00826273 | 0.940751 | 0.1881502 | 0.09487696 | 0.09757636 | 0.02230975 | 0.2476927 | 0.006939973 | 0.4693957 | 0.09387915 | 0.1598689
B位平均名义价态 | 0.2583831 | 0.001527439 | 0.0139433 | 0.5353352 | 0.01041131 | 0.8196004 | 0.1639201 | 0.1976794 | 0 | 0.02649673 | 0.2562535 | 0.05469612 | 0.5351258 | 0.1070252 | 0.1468516
B位平均第一电离能(eV) | 0.1091738 | 0 | 0.0201153 | 0.2662033 | 0.01563453 | 0.4111269 | 0.08222538 | 0.2998991 | 0 | 0.2189018 | 0.2062332 | 0.1482786 | 0.8733127 | 0.1746625 | 0.1099565
A位分数_Ba | 0.03647496 | 0.02634014 | 0.02428254 | 0.2335591 | 0.02256459 | 0.3432213 | 0.06864426 | 0.1396406 | 0 | 0.03684709 | 0.605171 | 0.01913806 | 0.8007968 | 0.1601594 | 0.09609879
B位半径方差(Å^2) | 0.1566916 | 0.007153427 | 0.04520976 | 0.1495541 | 0.008143015 | 0.3667519 | 0.07335038 | 0.2038772 | 0 | 0.122633 | 0.1184546 | 0.04092465 | 0.4858894 | 0.09717787 | 0.08049863
A位原始总量 | 0.01154562 | 0 | 0.005422808 | 0.1118131 | 0.001037399 | 0.1298189 | 0.02596379 | 0.07139995 | 0 | 0.04250585 | 0.5114984 | 0.005936627 | 0.6313408 | 0.1262682 | 0.0560551
A位分数_La | 9.698798e-05 | 0 | 0.002777157 | 0.09837682 | 0 | 0.101251 | 0.02025019 | 0.003791945 | 0 | 0.02765672 | 0.09464845 | 0.01556021 | 0.1416573 | 0.02833146 | 0.02267457
B位分数_W | 0 | 0 | 0 | 0 | 0 | 0 | 0 | 0 | 0 | 0 | 0 | 0.2948932 | 0.2948932 | 0.05897863 | 0.01769359
B位分数_Sn | 0.0005211463 | 0 | 0 | 0.08708814 | 0 | 0.08760929 | 0.01752186 | 0.004475771 | 0 | 0.01557222 | 0.01922445 | 0.02809831 | 0.06737075 | 0.01347415 | 0.01630755

## dual_top10
Feature | Wrec_RF | Wrec_DT | Wrec_GB | Wrec_XGB* | Wrec_ADAB | Wrec_Total | Wrec_Norm | eta_RF | eta_DT | eta_GB | eta_XGB* | eta_ADAB | eta_Total | eta_Norm | Dual_Target_Importance
总构型熵 ΔS_total (J/mol·K) | 1 | 1 | 1 | 1 | 1 | 5 | 1 | 0.1739265 | 0 | 0.06326777 | 0.2734036 | 0.03280843 | 0.5434063 | 0.1086813 | 0.7326044
A位分数_Na | 0.2431048 | 0.06065001 | 0.07932213 | 0.3582827 | 0.06015417 | 0.8015139 | 0.1603028 | 1 | 1 | 1 | 1 | 1 | 5 | 1 | 0.4122119
A位分数_Ca | 0.8630849 | 0.05036643 | 0.3464232 | 0.9779512 | 0.2842813 | 2.522107 | 0.5044214 | 0.09286418 | 0 | 0.05066878 | 0.3459443 | 0.05527699 | 0.5447543 | 0.1089509 | 0.3857802
A位构型熵 ΔS_A (J/mol·K) | 0.6098816 | 0.0009427778 | 0.03996299 | 0.8535565 | 0.09080143 | 1.595145 | 0.3190291 | 0.2321083 | 0.1136563 | 0.09977988 | 0.5391378 | 0.04988152 | 1.034564 | 0.2069128 | 0.2853942
A/B平均半径比 | 0.4510224 | 0.009284501 | 0.03122901 | 0.4496689 | 0.0334914 | 0.9746962 | 0.1949392 | 0.519033 | 0.2633271 | 0.3405803 | 0.9382934 | 0.284561 | 2.345795 | 0.469159 | 0.2772052
Δχ(A-O) | 0.3821917 | 0 | 0.05734907 | 0.2467074 | 0.02549472 | 0.7117429 | 0.1423486 | 0.593013 | 0.2347518 | 0.2081149 | 0.6622706 | 0.1445493 | 1.8427 | 0.3685399 | 0.210206
A位分数_Sr | 0.2654967 | 0.02077087 | 0.05498484 | 0.6147216 | 0.0360476 | 0.9920217 | 0.1984043 | 0.3314767 | 0.00399668 | 0.06760603 | 0.6904116 | 0.04693384 | 1.140425 | 0.228085 | 0.2073085
B位构型熵 ΔS_B (J/mol·K) | 0.1560345 | 0.0474199 | 0.02881862 | 0.8128567 | 0.02548799 | 1.070618 | 0.2141235 | 0.2885583 | 0.04404052 | 0.1204406 | 0.3911221 | 0.06609734 | 0.9102589 | 0.1820518 | 0.204502
总价态失配 σV_total | 0.1653654 | 0.01066434 | 0.04915859 | 0.3308099 | 0.01585596 | 0.5718542 | 0.1143708 | 0.3974545 | 0.118936 | 0.1424839 | 0.8885224 | 0.1585287 | 1.705926 | 0.3411851 | 0.1824151
B位价态失配 σV_B | 0.1704169 | 0.001165079 | 0.02745028 | 0.6830988 | 0.01556619 | 0.8976973 | 0.1795395 | 0.2499706 | 0.006886196 | 0.06575705 | 0.4479497 | 0.1224514 | 0.893015 | 0.178603 | 0.1792585

## compare_old_top10
Rank | Dual_Target_Top10 | Old_Wrec_Top10 | Same_Rank | Dual_Target_In_Old_Top10 | Old_In_Dual_Target_Top10
1 | 总构型熵 ΔS_total (J/mol·K) | 总构型熵 ΔS_total (J/mol·K) | TRUE | TRUE | TRUE
2 | A位分数_Na | A位分数_Ca | FALSE | FALSE | TRUE
3 | A位分数_Ca | A位构型熵 ΔS_A (J/mol·K) | FALSE | TRUE | TRUE
4 | A位构型熵 ΔS_A (J/mol·K) | 容忍因子 t | FALSE | TRUE | FALSE
5 | A/B平均半径比 | B位构型熵 ΔS_B (J/mol·K) | FALSE | FALSE | TRUE
6 | Δχ(A-O) | A位分数_K | FALSE | FALSE | FALSE
7 | A位分数_Sr | B位价态失配 σV_B | FALSE | FALSE | TRUE
8 | B位构型熵 ΔS_B (J/mol·K) | A位平均相对原子质量 | FALSE | TRUE | FALSE
9 | 总价态失配 σV_total | B位分数_Ti | FALSE | FALSE | FALSE
10 | B位价态失配 σV_B | A位半径方差(Å^2) | FALSE | TRUE | FALSE